## Sheet1
序号 | 文件名称 | 技术要求
1 | E10908示意图.dwg
2 | 蒸汽发生器改造示意图.dwg
3 | 03026-48-2002.dwg
4 | 03026-48-2003.dwg
5 | 03026-48-2004.dwg
6 | 03026-48-2005.dwg
7 | 03026-48-2006.dwg
8 | 03026-48-2007.dwg
9 | 03026-48-2101新.dwg
10 | 03026-48-2501.dwg
11 | 03026-48-2502.dwg
12 | 03026-48-2503.dwg
13 | 03026-48-2504.dwg
14 | 03026-48-2505.dwg
15 | 03026-48-2506.dwg
16 | 03026-48-2507.dwg
17 | 03026-48-2508.dwg
18 | E7501(07002-2504-1).dwg | 1. 本设备受压元件材料复验按<<压力容器安全技术监察规程>>第25条规定执行. 2. 壳体上所有A.B类焊接接头,按JB/T4730.2中要求进行100%射线检测. RT-II级为合格.壳体上的A.B类焊接接头还须进行20%超声波检测复验, 合格级别为JB/T4730.3中UT-I. 3. 壳体上所有A.B.C.D类焊接接头表面须按JB/T4730.4进行100%磁粉检测, 中MT-I级为合格.水压试验后,须重新进行上述焊接接头的表面检测. 4. 壳体用1.25MPa(表压)进行压力试验,合格后管壳程同时升压,管程升至13.05MPa,壳程升至11.8MPa, 进行试验.合格后再将壳程压力升至14.3MPa.在试压过程中,管壳程压差不得超过1.25MPa. 5. 设备的所有连接件应在热处理前焊接,热处理后壳体不允许再施焊. 6. 管口及支座方位见本图. 注:1. 本设备管束按照压差设计,操作时压差不得超过1.0MPa. 2. 膨胀节由专业厂家供货.设计温度:360%%DC,设计压力:1.0MPa和-1.0MPa, 材料:0Cr18Ni10Ti,位移量不小于40mm,总体轴向刚度不大于16500N/mm. 3. 吊耳用且仅用于起吊平盖.
19 | E7501(07002-2504-2).dwg
20 | E7501(07002-2504-3).dwg | 跨中均布
21 | E7501(07002-2504-4).dwg
22 | E7501(07002-2504-5).dwg | 1.芯板材料为0Cr18Ni9. 2.本件的制造检验等按照HG20629<<钢制管法兰用柔性石墨复合垫片>>
23 | E7502(07002-2515-1).dwg | 1. 本换热器换热管的标准为GB13296,其外径偏差为%%p0.20mm,壁厚偏差为 . 2. 管板表面与壳体轴线垂直,其公差为1mm. 3. 壳程补强管与筒体的焊接接头采用G2,管程补强管与筒体的焊接接头采用G12. 4. 管程钢板15CrMoR应按照JB/T4730.3进行逐张超声波检测,UT-%%133级合格. 5. 壳程压力试验用水,水中氯离子含量应不超过25mg/L. 6. 设备制造完毕其不锈钢部分应除去油污,进行酸洗钝化处理. 7. 管口%%153铭牌%%153及鞍座方位按本图. 注:1. 以含氨体积浓度为15%,试验压力为0.6MPa下进行氨渗漏试验. 2. 膨胀节最小位移量为5mm,轴向总体刚度不大于83820N/mm. 3. N1,N2补强管与筒体连接处内外壁应圆滑过渡,R=10. 4. 垫片按JB/T4705<<缠绕垫片>> B62 进行制造,检验,验收. 其尺寸D1=881,D2=917,D3=967. 5. 吊耳与管箱筒体焊缝应按照JB/T4730.4进行100%的磁粉探伤,MT-%%131级合格. 6. 吊耳用且仅用于起吊管箱.
24 | E7502(07002-2515-2).dwg | 1. 本法兰的制造,检验参考JB/T4700<<压力容器分类与技术条件>>. 2. 锻件应符合JB4726<<压力容器用碳素钢和低合金钢锻件>>中III级要求. 3. 法兰密封面及表面不得有裂纹及其他降低法兰强度和连接可靠性的缺陷. 4. 螺栓孔中心圆直径和相邻两螺栓孔间弦长的极限偏差为%%p0.6mm, 任意两螺栓孔弦长极限偏差为%%P1.5mm. 5. 加工面和非加工面的线性尺寸未注公差按GB/T1804中的m级和c级精度要求. 6. 坡口等要求按装配图.
25 | E7502(07002-2515-3).dwg
26 | E7503(07002-2301-1).dwg | 1. 主要受压元件材料复验按<<压力容器安全技术监查规程>>第25条. 2. 本换热器换热管的标准为GB13296,其外径偏差为%%p0.20mm,壁厚偏差为%%145+0.24%%146-0.20%%144mm. 3. 壳程及管箱基层钢板进行逐张超声波检测,按JB/T4730.3中UT-%%133级为合格. 4. 管程复合钢板应符合JB4733<<压力容器用爆炸不锈钢复合钢板>>中B2级的相关规定. 5. 管程A,B类焊接接头射线检测合格后进行20%的超声检测,按JB/T4730.3中的UT-%%132合格. 6. 管箱消除应力热处理后,再和管板焊接,然后进行局部消除应力热处理. 7. 管箱和壳程整体焊后进行消除应力热处理. 8. 管板端面与壳体轴线垂直,其公差为1mm. 9. 凡与设备相焊的所有连接板和保温支撑圈等需在热处理前焊接完成. 热处理后不允许再施焊. 10. 管程压力试验用水,水中氯离子含量应不超过25mg/L. 11. 设备制造完毕其不锈钢部分应除去油污,进行酸洗钝化处理.钝化膜用蓝点检查,无蓝点为合格. 12. 液位计口的焊接要求按HG20584中的规定. 13. 管口方位按管口方位图,图号见左下角选用表.
27 | E7503(07002-2301-2).dwg | 1. 焊接采用电弧焊,焊条牌号为A132. 2. 除图中注明外,角焊缝的焊角腰高按较薄件的厚度.
28 | E7503(07002-2301-3).dwg | 1. 锻件应按JB4726<<压力容器用碳素钢和低合金钢锻件>>中III级进行制造,检验和验收. 2. 管孔应严格垂直于管板密封面,其垂直度公差为0.15mm. 3. 管板密封面应与轴线垂直,其垂直度公差为0.40mm. 4. 管板钻孔后%%17596%的孔桥宽度必须%%1755.38mm,允许的最小孔桥宽度(%%1744%的孔桥数为)3.48mm. 5. 堆焊采用自动或手工电弧焊,过渡层焊条A302,表层焊条A132. 6. 堆焊层厚度为6mm.整个堆焊层表面应平整,平面度公差为1mm.堆焊层厚度应均匀,最厚与最薄之差<1mm. 堆焊的过渡层和表层(包括密封表层)最小厚度3mm.加工后有效耐腐层厚度不少于3.0mm. 7. 基层材料的堆焊表面和加工后(钻孔前)的堆焊层表面应分别按JB/T4730.5进行渗透检测,PT-I级合格.
29 | E7503(07002-2301-4).dwg | 1.螺栓孔与件1-10-2和1-10-5配钻. 2.隔板与内壁圆角相接处,应打磨以满足装配要求.
30 | E7503(07002-2301-5).dwg | 1. 人孔的制造,检验和试验按HG/T21514<<钢制人孔和手孔的类型与技术条件>>规定. 2. 人孔组装完毕后,应保证密封面位置准确,紧固零件受力均匀. 3. 人孔盖开启灵活,无卡阻等.吊杆应转动灵活,在转动轴涂油脂,以润滑和防锈. 4. 焊缝无损检测要求按装配图.
31 | E7503(07002-2301-6).dwg
32 | E7503(07002-2301-7).dwg
33 | E7504(07002-2302-1).dwg | 1. 主要受压元件材料复验按<<压力容器安全技术监查规程>>第25条. 2. 本换热器换热管的标准为GB13296,其外径偏差为%%p0.20mm,壁厚偏差为%%145+0.24%%146-0.20%%144mm. 3. 管板端面与壳体轴线垂直,其公差为1mm. 4. 管程复合钢板应符合JB4733<<压力容器用爆炸不锈钢复合钢板>>中B2级的相关规定. 5. 管程基层钢板供货状态:正火,复合板应在热处理后供货. 6. 管箱消除应力热处理后,再和管板焊接,然后进行局部消除应力热处理. 7. 凡与设备相焊的所有连接板和保温支撑圈等需在热处理前焊接完成, 8. 管程压力试验用水,水中氯离子含量应不超过25mg/L. 9. 设备制造完毕其不锈钢部分应除去油污,进行酸洗钝化处理.钝化膜用蓝点检查,无蓝点为合格. 10. 液位计口的焊接要求按HG20584中的规定. 11. 管口方位见管口方位图,图号见左下角选用表.
34 | E7504(07002-2302-2).dwg | 1. 焊接采用电弧焊,焊条牌号为A002. 1-8 2. 除图中注明外,角焊缝的焊角腰高按较薄件的厚度.
35 | E7504(07002-2302-3).dwg | 1. 锻件应按JB4726<<压力容器用碳素钢和低合金钢锻件>>中III级进行制造,检验和验收. 2. 管孔应严格垂直于管板密封面,其垂直度公差为0.15mm. 3. 管板密封面应与轴线垂直,其垂直度公差为0.40mm. 4. 管板钻孔后%%17596%的孔桥宽度必须%%1755.25mm,允许的最小孔桥宽度(%%1744%的孔桥数为)3.48mm. 5. 堆焊采用自动或手工电弧焊,过渡层焊条A062,表层焊条A002. 6. 堆焊层厚度为6mm.整个堆焊层表面应平整,平面度公差为1mm.堆焊层厚度应均匀,最厚与最薄之差<1mm. 堆焊的过渡层和表层(包括密封表层)最小厚度3mm.加工后有效耐腐层厚度不少于3.0mm. 7. 基层材料的堆焊表面和加工后(钻孔前)的堆焊层表面应分别按JB/T4730.5进行渗透检测,PT-I级合格.
36 | E7504(07002-2302-4).dwg | 1.螺栓孔与件1-10-2和1-10-5配钻. 2.隔板与内壁圆角相接处,应打磨以满足装配要求.
37 | E7504(07002-2302-5).dwg
38 | E7505(07002-2303-1).dwg | 1. 本换热器换热管的标准为GB13296,其外径偏差为%%p0.20mm,壁厚偏差为%%145+0.24%%146-0.20%%144mm. 2. 管板密封面与壳体轴线垂直,其公差为1mm. 3. 复合钢板应符合JB4733%%171压力容器用爆炸不锈钢复合钢板%%172中B2级的相关规定. 4. 管程复合钢板应在热处理后供货,基层钢板供货状态:正火. 5. 管程复合钢板基层材料Q345R(正火)应逐张按照JB/T4730.3进行超声波检测,UT-%%133级合格. 6. 管箱筒体射线探伤合格后,必须每条焊缝附加20%的超声波探伤,JB/T4703.3中UT-%%131级合格. 7. 管箱整体热处理,待管箱和管板焊接结束后再对这条环焊缝进行局部热处理. 8. 件号13与壳体,N3接管与件号11焊缝内外壁均应打磨圆滑(无尖角),圆角半径R=4. 9. 管程压力试验用水,水中氯离子含量应不超过25mg/L. 10. 水压试验合格后,设备的不锈钢部分需清除污垢并作酸洗钝化处理. 11. 液位计口的焊接要求按HG20584中的规定. 12. 管口%%153铭牌%%153吊耳及鞍座方位按管口方位图. 注:1. 吊耳用且仅用于吊装管箱. 2. 鞍座垫板与设备筒体应紧密贴合. 管 口 表
39 | E7505(07002-2303-2).dwg | 1. 换热管采用冷弯,允许拼接.拼接焊缝应按照JB/T4730.2进行100%射线 探伤,RT-II级合格.对接后换热管应逐根进行13MPa的液压试验. 2. 换热管要求按GB151第6.3.3条和第6.3.4条. 3. 其余要求按装配图. A-A
40 | E7505(07002-2303-3).dwg
41 | E7505(07002-2303-4).dwg | 1. 堆焊采用自动或手工电弧焊,过渡层焊条A062,表层焊条A002. 2. 法兰与补强管的焊接按HG20626<<钢制管法兰焊接接头和坡口尺寸>>中的规定. 3. 锻件应符合JB4726<<压力容器用碳素钢和低合金钢锻件>>标准中III级锻件. 4. 机械加工后接管及密封面堆焊层的表层厚度不少于3.0mm. 5. 堆焊前基层材料的表面和加工后的堆焊层表面应分别按JB/T4730.5 进行100%渗透检测,PT-I级合格. 注:件1-1-3-3图中未注尺寸按HG20615中WN 550-11.0MPa突面法兰并按 该法兰进行制造检验和验收,其突面采用6.4mm堆焊层.
42 | E7505(07002-2303-5).dwg | 1. 折流板应平整,平面度公差为3mm. 2. 换热管相邻两孔中心距离极限偏差为%%P0.3mm,允许4%相邻两孔中心 极限偏差为%%p0.5mm,任两孔中心距极限偏差为%%p1mm. 3. 钻孔后应除去管孔周边的毛刺.
43 | E7505(07002-2303-6).dwg | 焊接要求按装配图中规定. 注:两端按照04-1484中%%131型制造.
44 | E7505(07002-2303-7).dwg
45 | E7506(07002-2516-1).dwg | 1.本换热器换热管的标准为GB13296,其外径偏差为%%p0.2mm,壁厚偏差为%%145+0.24%%146-0.20%%144mm. 2.管程复合钢板应符合JB4733<<压力容器用爆炸不锈钢复合钢板>>中B1级的相关规定. 3.管板密封面与壳体轴线垂直,其公差为1mm. 4.吊耳与管箱之间的焊缝应进行渗透探伤,合格级别为JB/T4730.5中的PT-%%131级. 5.压力试验用水,水中氯离子含量不超过25mg/L. 6.设备制造完毕后不锈钢部位进行酸洗钝化处理. 7.管口%%153铭牌%%153及鞍座方位按本图. 注:1.管箱吊耳仅限于起吊管箱. 2.管箱垫片采用艾志机械AIG SU型缠绕垫.
46 | E7506(07002-2516-2).dwg | 跨中均布 1. 锻件按JB4728标准中%%133级进行制造%%153检验和验收. 2. 管板密封面应与轴线垂直,其垂直度公差为0.4mm. 3. 管孔应严格垂直于管板密封面,其垂直度公差为0.15mm. 4. 管板钻孔后%%17596%允许孔桥宽度必须%%1754.21mm,允许最小孔桥宽度(%%1744%的孔桥数为)3.48mm. 5. 螺栓孔中心圆直径和相邻两螺栓孔间弦长极限偏差为%%p0.6mm;任意两螺栓孔弦长极限偏差为%%p1.5mm. 6. 加工面线性尺寸的未注公差按GB/T1804中的m级.
47 | E7506(07002-2516-3).dwg | 1. 堆焊采用自动或手工电弧焊,过渡层焊条A062,表层焊条A002. 2. 法兰与补强管的焊接按HG20626中的规定. 3. 堆焊层厚度为5mm.机械加工后接管及密封面堆焊层的有效抗腐蚀厚度不少于3.0mm. 4. 堆焊前基层材料的表面和加工后的堆焊层表面应分别按JB/T4730.5进行100%渗透检测,PT-I级合格.
48 | E7507(07002-2517-1).dwg | 1.本换热器换热管的标准为GB13296,其外径偏差为%%p0.2mm,壁厚偏差为%%145+0.24%%146-0.20%%144mm. 2.管程复合钢板应符合JB4733<<压力容器用爆炸不锈钢复合钢板>>中B1级的相关规定. 3.管板密封面与壳体轴线垂直,其公差为1mm. 4.吊耳与管箱之间的焊缝应进行渗透探伤,合格级别为JB/T4730.5中的PT-%%131级. 5.压力试验用水,水中氯离子含量不超过25mg/L. 6.设备制造完毕后不锈钢部位进行酸洗钝化处理. 7.管口%%153铭牌%%153及鞍座方位按本图. 注:1.管箱吊耳仅限于起吊管箱. 2.管箱垫片采用艾志机械AIG SU型缠绕垫.
49 | E7507(07002-2517-2).dwg | 1. 锻件按JB4726标准中%%133级进行制造%%153检验和验收. 跨中均布 2. 管板密封面应与轴线垂直,其垂直度公差为0.4mm. 3. 管孔应严格垂直于管板密封面,其垂直度公差为0.15mm. 4. 管板钻孔后%%17596%允许孔桥宽度必须%%1754.46mm,允许最小孔桥宽度(%%1744%的孔桥数为)3.48mm. 5. 螺栓孔中心圆直径和相邻两螺栓孔间弦长极限偏差为%%p0.6mm;任意两螺栓孔弦长极限偏差为%%p1.5mm. 6. 管板采用堆焊;其中堆焊过渡层焊条A062,盖面层焊条A002,堆焊厚度6mm,过渡层%%153表层各3mm. 7. 整个堆焊层表面应平整,平面度公差为1mm.堆焊层厚度应均匀,最厚与最薄之差%%1741mm. 8. 基层材料的堆焊表面和加工后(钻孔前)的堆焊层表面应分别进行渗透检测,按JB/T4730.5中PT-%%131级为合格. 9. 加工面线性尺寸的未注公差按GB/T1804中的m级.
50 | E7507(07002-2517-3).dwg | 1. 堆焊采用自动或手工电弧焊,过渡层焊条A062,表层焊条A002. 2. 法兰与补强管的焊接按HG20626中的规定. 3. 堆焊层厚度为5mm.机械加工后接管及密封面堆焊层的有效抗腐蚀厚度不少于3.0mm. 4. 堆焊前基层材料的表面和加工后的堆焊层表面应分别按JB/T4730.5进行100%渗透检测,PT-I级合格.
51 | E7508(07002-2518-1).dwg | 1. 本换热器换热管的标准为GB13296,其外径偏差为%%p0.20mm,壁厚偏差为%%145+0.24%%146-0.20%%144mm. 2. 管板密封面与壳体轴线垂直,其公差为1mm. 3. 复合钢板应符合JB4733%%171压力容器用爆炸不锈钢复合钢板%%172中B1级的相关规定. 4. 管程复合钢板应在热处理后供货,基层钢板供货状态:正火. 5. 管程复合钢板基层材料Q345R(正火)应逐张按照JB/T4730.3进行超声波检测,UT-%%132级合格. 6. 管箱筒体射线探伤合格后,必须每条焊缝附加20%的超声波探伤,JB/T4703.3中UT-%%131级合格. 7. 管箱整体热处理,待管箱和管板焊接结束后再对这条环焊缝进行局部热处理. 8. 管程压力试验用水,水中氯离子含量应不超过25mg/L. 9. 水压试验合格后,设备的不锈钢部分需清除污垢去油作酸洗钝化处理. 10. 管口%%153铭牌%%153及鞍座方位按本图. 注: 吊耳用且仅用于吊装管箱.
52 | E7508(07002-2518-2).dwg | 1. 换热管采用冷弯,允许拼接.拼接焊缝应按照JB/T4730.2进行100%射线 探伤,RT-II级合格.对接后换热管应逐根进行13MPa的液压试验. 2. 换热管要求按GB151第6.3.3条和第6.3.4条. 3. 其余要求按装配图.
53 | E7508(07002-2518-3).dwg | K向
54 | E7508(07002-2518-4).dwg | 1. 人孔的制造,检验和试验按HG/T21514<<钢制人孔和手孔的类型与技术条件>>规定. 2. 人孔组装完毕后,应保证密封面位置准确,紧固零件受力均匀. 3. 人孔盖开启灵活,无卡阻等.吊杆应转动灵活,在转动轴涂油脂,以润滑和防锈. 4. 其余要求按装配图.
55 | E7508(07002-2518-5).dwg | 1. 材料的化学成份和机械性能按JB4726<<压力容器用碳素钢和低合金钢锻件>>规定中 III级进行检验,验收. 2. 加工面未注公差尺寸的极限偏差按GB/T1804中m级要求. 3. 其他要求按接管法兰DN550(件号1-1-3)技术要求.
56 | E7508(07002-2518-6).dwg | 1. 扁钢条交叉部位应点焊固定. 2. 扁钢条两端必须与附近扁钢条焊接牢固,要求按装配图. 3. 扁钢条不得与换热管焊接. 注:1.扁钢的尺寸为6X6mm,总长约为50m. 2.制造厂应制定U型管与尾部支撑的切实可行的组装方案.
57 | E7509(07002-2519-1).dwg | 1.本换热器换热管的标准为GB/T13296,其外径偏差为%%p0.20mm,壁厚偏差为 2.管板密封面与壳体轴线垂直,其公差为1mm. 3.吊耳与封头的焊缝须按JB/T4730.5进行渗透探伤,合格级别为I级. 4.管口,鞍座,铭牌及接地板方位见本图. 注:吊耳仅用于吊管箱.
58 | E7509(07002-2519-2).dwg | 1.管板密封面与轴线垂直,垂直度公差为:0.3mm. %%132 2.管孔应严格与密封面垂直,垂直度公差为:0.08mm. 3.管板钻孔后>96%的孔桥宽度必须>5.85mm,允许的最小孔桥宽度 (<4%的孔桥数)为3.48mm. %%133 4.螺栓孔中心圆直径和相邻两螺栓孔间弦长极限偏差为%%p0.6mm,任意 两螺栓孔弦长极限偏差为%%p1.5mm. 5.线性尺寸的未注公差按GB/T1804的m级.
59 | E7509(07002-2519-3).dwg | 1.折流板应平整,平面度公差为:3mm. 2.相邻两管孔中心锯偏差为%%p0.3mm,允许有4%相邻两管孔中心 距偏差为%%p0.5mm,任意两管孔中心距偏差为:%%p1mm. 3.钻孔后应除去管孔周围的毛刺.
60 | E7510(07002-2520-1).dwg | 1.本换热器换热管的标准为GB/T13296,其外径偏差为%%p0.20mm,壁厚偏差为 2.管板密封面与壳体轴线垂直,其公差为1mm. 3.吊耳与封头的焊缝须按JB/T4730.4进行磁粉探伤,合格级别为I级. 4.管口%%153铭牌%%153及鞍座方位按本图. 注:吊耳仅用于吊管箱.
61 | E7510(07002-2520-2).dwg | 1.管板密封面与轴线垂直,垂直度公差为:0.3mm. 2.管孔应严格与密封面垂直,垂直度公差为:0.08mm. 3.管板钻孔后>96%的孔桥宽度必须>5.84mm,允许的最小孔桥宽度 (<4%的孔桥数)为3.48mm. 跨中均布 4.螺栓孔中心圆直径和相邻两螺栓孔间弦长极限偏差为%%p0.6mm,任意 两螺栓孔弦长极限偏差为%%p1.5mm. 5.线性尺寸的未注公差按GB/T1804的m级.
62 | E7511(07002-2020-1).dwg | N6 23
63 | E7511(07002-2020-2).dwg | 1. 本法兰的制造,检验参考JB/T4700<<压力容器分类与技术条件>>. 2. 锻件应符合JB4726<<压力容器用碳素钢和低合金钢锻件>>中III级要求. 3. 法兰密封面及表面不得有裂纹及其他降低法兰强度和连接可靠性的缺陷. 4. 螺栓孔中心圆直径和相邻两螺栓孔间弦长的极限偏差为%%p0.6mm, 任意两螺栓孔弦长极限偏差为%%P1.5mm. 5. 加工面和非加工面的线性尺寸未注公差按GB/T1804中的m级和c级精度要求.
64 | E7511(07002-2020-3).dwg
65 | 02714沉渣池布置图条件(基础设计)2017.5.8.dwg
66 | XGZF600-2000-2-360-80.92-1 翻板 储泥斗 魏运岗.dwg
67 | 压滤机电气系统及原理图.dwg
68 | 压榨泵地基参数.dwg
69 | 02152B 修改_t3(1).dwg
70 | 17022-00G1110-W-1-3_t3.dwg
71 | 17022-00G1110-W-26-27_t3.dwg
72 | 17022-00G1110-W-28-29_t3.dwg
73 | 17022-00G1110-W-4-25_t3.dwg
74 | 17022-02223-W-420_t3.dwg
75 | 17022-02223-W-86-90_t3.dwg
76 | 17022-02271-W-76-77_t3.dwg
77 | 17022-02271-W-_t3.dwg
78 | 17022-02672-W-_t3.dwg
79 | 17022-02672B-W-(0509)(1).dwg
80 | 17022-02672B-W-(0509)(1)_t3.dwg
81 | 17022-02672B-W-(0509)(2)_t3.dwg
82 | 17022-02672B-W-816_t3.dwg
83 | 17022-02703-W-40-51_t3.dwg
84 | 17022-02705-W-58-63_t3.dwg
85 | 17022-02705-W-58-64_t3.dwg
86 | 17022-02705-W_t3.dwg
87 | 17022-02706-W-64-75_t3(1).dwg
88 | 17022-02706-W-65-76_t3.dwg
89 | 17022-703A-W-52-57_t3(1).dwg
90 | 17022-704-W-32-39_t3.dwg
91 | 17022-G1110-W-30-31_t3(1).dwg
92 | 2018-02-11-02710-设备布置图2A版.dwg
93 | CO深冷分离（02716）_t3.dwg
94 | PSA-H2（02715）_t3.dwg
95 | 低温甲醇洗（02706）14_t3.dwg
96 | 低温甲醇洗（02706）15_t3.dwg
97 | 低温甲醇洗（02706）5_t3.dwg
98 | 低温甲醇洗（02706）8_t3.dwg
99 | 原料储存与准备（02701）13_t3.dwg
100 | 气化（02703）7_t3.dwg
101 | 沉渣池（02714）2_t3.dwg
102 | 灰水处理（02704）6_t3.dwg
103 | 煤浆泵房（02703A）9_t3.dwg
104 | 空分一期改造（01271）3_t3.dwg
105 | 空分一期改造（01271）5_t3.dwg
106 | 空分压缩厂房(02672A)4_t3.dwg
107 | 空分压缩厂房(02672A)7_t3.dwg
108 | 空分变电所02309 2018.2.9_t3.dwg
109 | 过滤厂房（02704A）3_t3.dwg
110 | 低温甲醇洗（02706）4.dwg
111 | 低温甲醇洗（02706）4_t3.dwg
112 | 原料储存与准备（02701）9.dwg
113 | 原料储存与准备（02701）9_t3.dwg
114 | 变换（02705）热回收（02713）.dwg
115 | 变换（02705）热回收（02713）_t3.dwg
116 | 气化变电所（02304）.dwg
117 | 气化变电所（02304）_t3.dwg
118 | 气化现场机柜间(02152A).dwg
119 | 气化现场机柜间(02152A)_t3.dwg
120 | 气化（02703）4.dwg
121 | 气化（02703）4_t3.dwg
122 | 沉渣池（02714）.dwg
123 | 沉渣池（02714）_t3.dwg
124 | 灰水处理（02704）5.dwg
125 | 灰水处理（02704）5_t3.dwg
126 | 煤浆泵房（02703A）7.dwg
127 | 煤浆泵房（02703A）7_t3.dwg
128 | 空分(02271).dwg
129 | 空分一期改造（01271）.dwg
130 | 空分一期改造（01271）_t3.dwg
131 | 空分压缩厂房(02672A)3.dwg
132 | 空分压缩厂房(02672A)3_t3.dwg
133 | 空分现场机柜间(02152B).dwg
134 | 空分现场机柜间(02152B)_t3.dwg
135 | 17022-02082-Q-1-装置总平面布置图-2018.6.25.dwg
136 | 17022-02082-Q-2-装置竖向设计图-2018.6.25.dwg
137 | 17022-02702-F-11（2017.11.14）.dwg
138 | 17022-装置位置图-2017.6.15.dwg
139 | 2017,4,7 -兖矿总平面布置图(2A)(2).dwg
140 | 2017,4,7 -兖矿总平面布置图(2A).dwg
141 | 2017,5,9 内蒙荣信二期总平面布置图(2B).dwg
142 | 2018-1-22，200-30-0100-24-003-3A总平面及竖向布置图（李）.dwg
143 | 2018-6-14，200-30-0100-24-003-0B总平面及竖向布置图（李）.dwg
144 | 总体布置总图用地条件（2）-净化装置.dwg
145 | 总平面布置方案-2017.12.1.dwg
146 | 总平面布置方案-2017.6.12.dwg
147 | 总平面布置方案-2018.1.30.dwg
148 | 气化方案-2017.5.3.dwg
149 | 气化方案-2017.5.4.dwg
150 | 竖向设计方案-2017.11.14.dwg
151 | 竖向设计方案-2017.6.15.dwg
152 | 总平面布置方案-2017.11.14.dwg
153 | 总平面布置方案-2017.11.15.dwg
154 | 总平面布置方案-2017.6.15.dwg
155 | 除尘器仓顶开洞条件图0522.dwg
156 | 17022-701-702暖通供外管条件.dwg
157 | 17022-701-702暖通供建筑条件.dwg
158 | 17022-701-702暖通供电气条件.dwg
159 | 17022-701-702暖通供结构.dwg
160 | 17022-701-702暖通供设备开孔.dwg
161 | 17022-01271暖通供外管条件0201.dwg
162 | 17022-152A暖通条件图.dwg
163 | 17022-152B暖通条件图.dwg
164 | 17022-02703A暖通提外管条件附图.dwg
165 | 17022-02706-外管条件.dwg
166 | 17022-02714暖通提外管条件.dwg
167 | 17022-01271暖通供建筑条件0201.dwg
168 | 17022-152A暖通条件图.dwg
169 | 17022-152B暖通条件图.dwg
170 | 17022-02706-建筑条件.dwg
171 | 17022-02714暖通提建筑结构电气条件.dwg
172 | 17022-152A暖通条件图.dwg
173 | 17022-152B暖通条件图.dwg
174 | 17022-01271暖通供电气条件0201.dwg
175 | 17022-152A暖通条件图.dwg
176 | 17022-152B暖通条件图.dwg
177 | 17022-02703A暖通提电气条件附图.dwg
178 | 17022-02706-电气条件.dwg
179 | 17022-02714暖通提建筑结构电气条件.dwg
180 | 17022-152A暖通条件图.dwg
181 | 17022-152B暖通条件图.dwg
182 | 17022-02706-结构条件.dwg
183 | 17022-02714暖通提建筑结构电气条件.dwg
184 | 17022-152A暖通条件图.dwg
185 | 17022-152B暖通条件图.dwg
186 | 17022-152A暖通条件图.dwg
187 | 17022-152B暖通条件图.dwg
188 | 17022-02706-设备连锁条件.dwg
189 | 17022-02271暖通提建筑、电气、外管条件.dwg
190 | 17022-304暖通提外管条件图.dwg
191 | 17022-02309暖通提外管专业条件图.dwg
192 | 17022-02672A暖通提外管采暖入口条件图.dwg
193 | 17022-02271暖通提建筑、电气、外管条件.dwg
194 | 17022-304暖通提建筑条件图.dwg
195 | 17022-02309暖通提建筑条件图.dwg
196 | 17022-02672A暖通提建筑、结构、电气条件图.dwg
197 | 17022-02714暖通提建筑结构电气条件1版.dwg
198 | 17022-304暖通提电信条件图.dwg
199 | 17022-02271暖通提建筑、电气、外管条件.dwg
200 | 17022-304暖通提电气条件图.dwg
201 | 17022-02309暖通提电气条件图.dwg
202 | 17022-02672A暖通提建筑、结构、电气条件图.dwg
203 | 17022-02714暖通提建筑结构电气条件1版.dwg
204 | 17022-304暖通提结构条件图.dwg
205 | 17022-02309暖通提结构条件图.dwg
206 | 17022-02672A暖通提建筑、结构、电气条件图.dwg
207 | 17022-02714暖通提建筑结构电气条件1版.dwg
208 | 17022-02271暖通提建筑、电气、外管条件.dwg
209 | GTS-2240滚筒筛安装图.dwg
210 | GTS-2240滚筒筛安装图2018.06.21.dwg
211 | 17022-00G1110-空分变电所及变频器室布置6.13改.dwg
212 | 17022-02085B-N1-3.dwg
213 | 17022-02085C-N1-3爆炸危险区域划分图.dwg
214 | 17022-02710-N1-9-爆炸危险区域划分图.dwg
215 | 17022-701爆炸危险区域划分.dwg
216 | 02703A土建二次条件及平台条件.2018.1.16.dwg
217 | 02703A连廊管廊结构条件.dwg
218 | 17022-00223-F-11(2018.3.27).dwg
219 | 17022-00223-F-11(2018.3.28).dwg
220 | 17022-02672B-F-11(2018.6.13).dwg
221 | 17022-02702-F-11（2018.1.8）.dwg
222 | 17022-02702-F-11（2018.3.29).dwg
223 | 17022-02702-F-11（2018.6.13).dwg
224 | 17022-02702-F-11（2018.8.6).dwg
225 | 17022-02703-F-10~29（修改位号）20180108.dwg
226 | 17022-02703A-F-11（2017.12.21）（2B）.dwg
227 | 17022-02704-F-11(2018.01.08).dwg
228 | 17022-02704A-F-11（2018.9.18）2A.dwg
229 | 17022-02706-F-11~15-20180211.dwg
230 | 17022-02706-F-11~15-20180601.dwg
231 | 17022-02706-F-11~15-20180613.dwg
232 | 17022-02710-F-11~12(入库版).dwg
233 | 17022-02715-F-11(20180211).dwg
234 | 17022-02716-F-11（20180115）.dwg
235 | 2018-06-27-02223-设备布置图2B版.dwg
236 | 贴板.dwg
237 | 17022-02704-F-11(2A版)最终.dwg
238 | 17022-02703A-F-11（2017.11.29）.dwg
239 | 17022-02703-F-10~29(2017.11.29).dwg
240 | 17022-02706-F-11~15-附加荷载.dwg
241 | 17022-00271A-F-11(2017.5.24).dwg
242 | 17022-01702-F-11.DWG
243 | 17022-01702-F-12.DWG
244 | 17022-02702-F-11.DWG
245 | 17022-02702-F-12.DWG
246 | 17022-02703-F-封闭范围示意图.dwg
247 | 17022-02703A-F-11（2017.11.2）.dwg
248 | 17022-02703A-F-11（2017.11.3）.dwg
249 | 17022-02703A-F-11（2017.12.25）.dwg
250 | 17022-02704-F-11 20170531.dwg
251 | 17022-02704-F-封闭范围示意图.dwg
252 | 17022-02702-F-11.dwg
253 | 17022-02703-F-10~26(2017.5.3).dwg
254 | 17022-02703A-F-11.dwg
255 | 17022-02704-F-11 20170503.dwg
256 | 17022-02705-F-11(2017.5.4).dwg
257 | 17022-02706-F-11.dwg
258 | 02703A煤浆槽顶部平台条件升版.2018.3.29.dwg
259 | 17022-02715-F-11.dwg
260 | 17022-02718管口方位图(V20721).dwg
261 | 17022-02718管口方位图(V20724).dwg
262 | 17022管口方位图20180702.dwg
263 | V21001~V21010管口方位供会签.dwg
264 | 煤浆槽管口方位图.2018.6.25.dwg
265 | 17022-02701-L-102.dwg
266 | 17022-02701-L-201.dwg
267 | 17022-02701-L-202.dwg
268 | 17022-02701-L-203.dwg
269 | 17022-02701-L-204.dwg
270 | 17022-02701-L-506.dwg
271 | 17022-02701-L-507.dwg
272 | 17022-00G1110-L-1.dwg
273 | 17022-00G1110-L-3.dwg
274 | 17022-02703A-X（会签）.dwg
275 | 17022-02704-X-1（20171221）.dwg
276 | 17022-02704-X-1（20180407）.dwg
277 | 17022-02704-X-1（20180407）r2004.dwg
278 | 17022-02705-X-1~11(供会签).dwg
279 | 荣信消音塔.dwg
280 | 17022-00703A-X-3~8.dwg
281 | 17022-00703A-X-9~26.dwg
282 | 17022-02703-X-136_139.dwg
283 | 17022-02703A-X（煤浆槽平台设备会签）.dwg
284 | 新块1.dwg
285 | 17022-02716-X-1~8.dwg
286 | 17022-02716-X-1~8~上部结构.dwg
287 | 17022-02716-X-9~14~上部结构(1).dwg
288 | 贴板-XQL.dwg
289 | A1-015-001-0b -option 2-2000.dwg
290 | A1-015-001-0b-2000.dwg
291 | 内蒙古荣信化工有限公司二期项目用地.dwg
292 | 华陆现场临建布置rev0.dwg
293 | 现场临建布置_t3.dwg
294 | 附录1临建施工总平面布置图.dwg
295 | 附录2 临建 建筑图纸.dwg
296 | 现场临建布置_t3.dwg
297 | 荣信现场临建采暖20170915.dwg
298 | 20170916 荣信乙二醇项目现场临建给排水设计文件new.dwg
299 | H2S浓缩塔分段图.dwg
300 | 热再生塔分段图.dwg
301 | 甲醇水分离塔排版图.dwg
302 | U型管换热器管板与壳体连接形式选择.dwg
303 | 14104-10201-1_V0601.dwg | 1. 壳体所用Q245R板材应符合GB 713-2014的规定，所用20钢管应满 足GB/T 8163-2008的要求. 2. 20号钢锻件应满足NB/T 47008-2010的要求。 3. 液位计接管安装要求按HG/T20584-2011的规定. 4. 设备的涂漆包装,运输除遵守JB/T4711-2003%%171压力容器涂敷与运输包装%%172外,还应满足本工程 14104-00H1100-G-20%%171涂漆工程规范%%172的规定。 5. 铭牌,接地板,接管方位见管口方位图,图号见本图左下选用表. 注：1. L2a,b和L2c,d分别在同一垂直面上。 2. N1, N2和N3尽量靠近水出口。 3. 蒸汽盘管操作压力为0.5MPa，操作温度160%%DC，设计压力为1.0MPa， 设计温度为190%%DC，材质S30408，试验压力为2.0MPa. 4. 盘管的设计,制造检验应符合TSG R004-2009中1.4.2条规定。 5. 支撑盘管用角钢共制造19件,其尺寸H依据现场安装情况并参照盘管布置图中示意的位置来确定.
304 | 14104-10201-2_V0601.dwg
305 | 14104-15406-1_V0810.dwg | 1. 所用S30408板材应符合GB/T 4237-2007中的要求.S30408锻件 应符合NB/T 47010-2010的要求,S30408管材应符合GB/T 14976-2012中的要求. 2. 搅拌设备组装完毕后,以水代料进行负荷试运转,把水充满到工作液位的高度, 运转时间不少于4小时,且对噪音,运转性能等进行全面检查,在试运转中设备应平稳, 噪音小于等于85dB(A),且不得有不正常的噪音和震动等不良现象. 3. 支撑搅拌器的槽钢梁平直度允差<1.5mm. 4. 压力试验所用水,其氯离子含量应不超过25mg/L. 5. 设备制造完毕后,不锈钢部分应进行酸洗,钝化处理,所形成的钝化膜用蓝点法检测,无蓝点合格. 6. 液位计接管安装要求按HG/T 20584-2011的规定. 7. 管口方位按管口方位图，图号见左下角选用表. 注: 1.搅拌器由供货商供货,其质量未包括在设备净质量中. 2.搅拌器与槽钢连接螺栓孔在现场按照搅拌器尺寸配钻.
306 | 14104-15406-2_V0810 .dwg
307 | 14104-V0813ABC.dwg | 对开
308 | 15090-5501_R1501.dwg | 1. 本设备所采用钢材SA387Gr11CL2的供货状态为正火+回火,钢材厚度负偏差为0mm,回火温度不低于620%%d,壳体板材 及其匹配的焊材除应符合ASME II和ASME VIII-1标准规范中的技术要求和HG/T20581-2011中的规定外,还应符合 15048-0101<<SA387GR11CL2板材采购技术条件>>中的要求,制造厂须按TSG R0004-2009 中2.9条及150的有关规定对材料的化学成分和机械性能进行复验,合格后方能投料使用. 2. 板材应按SA-20进行475%%dC高温抗拉试验:R =487MPa或R =213MPa.并按NB/T 47013.3-2015 逐张进行UT检测,合格级别为II级.同时还应进行-2%%dC夏比(V型缺口)冲击试验,KV2%%17554J,允许一个试样的KV2%%17548J,并增加 一组钢板厚度1/2处取样的冲击试验,冲击功同前.焊缝及热影响区同母材. 3. S32168板材应符合GB24511-2009标准. 4. S32168管材应符合GB/T14976-2012标准,15CrMo管材使用状态为正火加回火,除符合 GB 9948-2013外,还应符合GB150.2中5.1.4的要求. 5. S32168锻件应按NB/T47010-2010标准中的规定,14Cr1Mo按NB/T47008-2010标准的规定. 6. 设备所用IV级锻件应对其力学性能和化学成分进行复验. 7. 本图提供的焊缝结构尺寸是初步的,制造厂应根据经验和焊接工艺评定试验结果进行调整确定.
309 | 17017-3501(T1301).dwg
310 | E20903校审图.dwg
311 | E21004校审图.dwg
312 | E21014校审图.dwg
313 | E21017校审图.dwg
314 | E21023校审图.dwg
315 | X21001-17022-1509CO2放空管方案图.dwg
316 | 放空管条件图.dwg
317 | 蒸汽发生器液位控制位置汇总.dwg
318 | 17022-1212_V21102.dwg | 1. 筒体用管材采用GB/T 6479-2013中高级精度冷拔管,并应符合GB/T 150.2-2011 中第5.1.4条的规定，且应按HG/T 20581-2011中6.3.9款要求进行材料的复检和水压 试验。 2. 设备所用20#钢管应符合GB/T 9948-2013的规定，并符合GB 150.2-2011 中5.1.4条的规定。 3. 设备所有16Mn锻件应符合NB/T 47008-2017的规定。 4. 设备的涂漆、包装、 运输除遵守JB/T 4711-2003《压力容器涂敷与运输包装》外， 还应满足《防腐工程规定》17022-00H1100-G-20的要求. 5. 管口方位按管口方位图，图号见左下角选用表。 注：介质中水的质量百分数>99.5%; 总固体含量为200~3000mg/L; PO%%1434%%144%%141-3%%142的 含量为15~30mg/L。
319 | 17022-1213_V21103.dwg | 1. 壳体用Q245R板材应符合GB/T 713-2014中的规定，正火状态使用。 2. 设备所有10#钢管应符合GB/T 9948-2013的规定。 3. 设备所有20#锻件应符合NB/T 47008-2017的规定。 4. 本设备的材料、制造及检验还应满足17022-0103《湿硫化氢腐蚀环境附加技术要求》中的规定。 5. 液位计接管法兰安装允差按HG/T 20584-2011《钢制化工容器制造技术要求》的要求. 6. 设备的涂漆、包装、 运输除遵守JB/T 4711-2003《压力容器涂敷与运输包装》外， 还应满足《防腐工程规定》17022-00H1100-G-20的要求. 7. 管口方位按管口方位图，图号见左下角选用表。 8. 安全泄放装置设置在系统管线上。 注: 1.气体组成(wt%)：H%%1432%%144S,0.014; CO%%1432%%144,66.61; H%%1432%%144O,21.31; N%%1432%%144,4.7; H%%1432%%144,0.09; CO,4.41; SO%%1432%%144,0.13; 液相组成(wt%)：~0.1液硫 2.设备法兰密封面在热处理后精加工。 3.盘管缠绕过程中如遇到接管绕行。固定盘管的卡子间距小于等于500mm，均匀布置。 4.管口N6b和管口N7b之间的盘管盘至蒸汽夹套时，与夹套连通。
320 | 17022-1217_V21105.dwg | 1. 壳体用Q345R板材应符合GB/T 713-2014中的规定。 2. 设备所有20#钢管应符合GB/T 9948-2013的规定，并符合GB 150.2-2011 中5.1.4条的规定。 3. 设备所有16Mn锻件应符合NB/T 47008-2017的规定。 4. 液位计接管法兰安装允差按HG/T 20584-2011《钢制化工容器制造技术要求》的要求. 5. 设备的涂漆、包装、 运输除遵守JB/T 4711-2003《压力容器涂敷与运输包装》外， 还应满足《防腐工程规定》17022-00H1100-G-20的要求. 6. 管口方位按管口方位图，图号见左下角选用表。 注：1.设备法兰密封面在热处理后精加工。 2.盘管缠绕过程中如遇到接管或支腿绕行。固定盘管的卡子间距小于等于500mm,均匀布置。
321 | 17022-1219_V22003.dwg | 1. 材料要求 1.1 设备壳体所用Q345R板材应符合GB/T 713-2014的要求. 1.2 设备所用16Mn锻件应符合NB/T 47008-2017的要求。 1.3 设备所用Q345R板材应逐张进行拉伸和-20%%dC的夏比(V型缺口)冲击试验,冲击吸收能量值KV%%1432%%144%%17541J， 允许有一个试样的冲击吸收能量低于41J,但不得低于29J; 焊缝和热影响区的试验要求同母材。 1.4 本设备所用16Mn锻件应进行-20%%DC的夏比(V型缺口)低温冲击试验，要求三个试样的平均冲击吸收能量 不小于41J。允许其中1个试样的冲击吸收能量低于41J，但不得低于29J. 1.5 本设备用Q345D钢管应符合GB/T 6479-2013的相关规定，钢管及其焊接接头并应进行-20%%DC 夏比(V型缺口)低温冲击试验。外径小于219mm的钢管沿钢管纵向取样，要求三个试样的平均冲击功不 小于40J。允许其中1个试样的冲击功值低于40J，但不得低于28J. 2. 加工制造 2.1 液位计接管法兰安装允差按HG/T 20584-2011《钢制化工容器制造技术要求》中的规定; 2.2 公称直径大于M36的螺柱和螺母应满足GB/T 150.4-2011中6.7.3的规定. 3. 无损检测 3.1 DN<250的接管与接管,接管与法兰对接接头按NB/T 47013.4-2015进行100%磁粉检测, 符合MT-Ⅰ级为合格. 3.2 支腿与垫板、吊耳与垫板以及垫板与壳体之间的焊缝应按NB/T 47013.4-2015进行100%磁粉
322 | 17022-1222(空压机入口管道).dwg | 1. Q245R钢板应符合GB/T 713-2014的规定. 2. 外径为%%C2820mm的筒体应满足：任意断面上周长偏差为%%P5mm； 3. 设备内壁进行酸洗钝化处理。 4. 设备的涂漆包装,运输除遵守JB/T4711-2003%%171压力容器涂漆与运输%%172外,还应满足%%171防腐工程 规范%%17216087-00H1100-G-20的要求.
323 | 17022-1224_V21101.dwg | 1. 壳体用Q245R板材应符合GB/T 713-2014中的规定，正火状态使用。 2. 设备所有10#钢管应符合GB/T 9948-2013的规定。 3. 设备所有20#锻件应符合NB/T 47008-2017的规定。 4. 本设备的材料、制造及检验还应满足17022-0103《湿硫化氢腐蚀环境附加技术要求》中的规定。 5. 液位计接管法兰安装允差按HG/T 20584-2011《钢制化工容器制造技术要求》的要求. 6. 设备的涂漆、包装、 运输除遵守JB/T 4711-2003《压力容器涂敷与运输包装》外， 还应满足《防腐工程规定》17022-00H1100-G-20的要求. 7. 管口方位按管口方位图，图号见左下角选用表。 8. 安全泄放装置设置在系统管线上。 注: 1.酸性气组成(wt%)：H%%1432%%144S,39.28; CO%%1432%%144,55.68; H%%1432%%144O,0.8; N%%1432%%144,2.04; COS,2.02; H%%1432%%144,0.01; 微量 CH%%1433%%144OH,CO,Ar; 2.设备法兰密封面在热处理后精加工。 3.盘管缠绕过程中如遇到接管或支腿绕行。固定盘管的卡子间距小于等于500mm,均匀布置。
324 | 17022-1225_V21106.dwg | 1. 壳体用Q245R板材应符合GB/T 713-2014中的规定，正火状态使用。 2. 设备所有10#钢管应符合GB/T 9948-2013的规定。 3. 设备所有20#锻件应符合NB/T 47008-2017的规定。 4. 本设备的材料、制造及检验还应满足17022-0103《湿硫化氢腐蚀环境附加技术要求》中的规定。 5. 液位计接管法兰安装允差按HG/T 20584-2011《钢制化工容器制造技术要求》的要求. 6. 设备的涂漆、包装、 运输除遵守JB/T 4711-2003《压力容器涂敷与运输包装》外， 还应满足《防腐工程规定》17022-00H1100-G-20的要求. 7. 管口方位按管口方位图，图号见左下角选用表。 8. 安全泄放装置设置在系统管线上。 注: 1.酸性气组成(wt%)：H%%1432%%144S,2.41; CO%%1432%%144,86.24; H%%1432%%144O,6.28; N%%1432%%144,0.02; COS,0.01; H%%1432%%144,0.4; CO,3.4; NH%%1433%%144,1.2; 2.设备法兰密封面在热处理后精加工。 3.盘管缠绕过程中如遇到接管绕行。固定盘管的卡子间距小于等于500mm，均匀布置。 4.管口N1的接管与筒体的焊脚高度至少为5mm。
325 | 17022-1507-01_V20721.dwg | 1. 材料要求 1.1 壳体所用复合板材应符合NB/T 47002.1-2009中B2级的要求,复层表面加工类型为2B级,并应逐张按 NB/T 47013.3-2015进行超声检测，UT-Ⅱ级合格。 其中基层用Q345R板材应符合GB/T 713-2014 的要求,正火状态使用. 复层S30403板材应满足GB/T 24511-2009要求；并应逐张进行超声检测,符合 NB/T 47013.3-2015中的UT-Ⅱ级合格. 1.2 所用16Mn锻件应符合NB/T 47008-2017的要求。 1.3 所用S30403锻件应符合NB/T 47010-2017的要求. 2. 加工制造 2.1 液位计接管法兰安装允差按HG/T 20584-2011《钢制化工容器制造技术要求》中的规定; 2.2 公称直径大于M36的螺柱和螺母应满足GB/T 150.4-2011中6.7.3的规定. 2.3 设备热处理后不可在设备本体上施焊。 2.4 设备水压试验时，应控制水中氯离子含量不超过25毫克/升。水压试验合格后立即将水排净吹干。 2.5 水压试验和气密性试验合格后，不锈钢表面清除污垢去油并作酸洗钝化处理，所形成的钝化膜进行蓝点检查，无 蓝点为合格。 3. 无损检测 3.1 复合钢板的复层焊接接头按NB/T 47013.5-2015进行100%渗透检测,符合PT-Ⅰ级为合格. 3.2 堆焊层的有效耐蚀层厚度不得小于3mm, 堆焊过渡层焊条为A062，盖面层为A002. 基层材料的待堆焊表面按 NB/T 47013.4-2005进行100%磁粉检测, MT-Ⅰ级合格.盖面层表面按NB/T 47013.5-2015
326 | 17022-1508_V22004.dwg | 1. 材料要求 1.1 本设备应符合《钢制低温压力容器技术规定》HG/T 20585-2011中4.0.2条的要求。 1.2 设备所用S30408板材应符合GB/T 24511-2009的规定,表面加工类型2B型. 1.3 设备所用S30408锻件应符合NB/T 47010-2017的要求. 1.4 设备所用S30408管材应满足GB/T 14976-2012的要求. 1.5 焊缝金属(包括焊缝接头和热影响区)应进行-196%%dC的夏比(V型缺口)低温冲击试验,3个试样的 冲击吸收能量算术平均值KV%%1432%%144%%17531J.允许一个试样的单个值小于31J，但不得小于27J. 2. 加工制造 2.1 液位计接管法兰安装允差按HG/T 20584-2011《钢制化工容器制造技术要求》中的规定; 2.2 设备水压试验时，应控制水中氯离子含量不超过25毫克/升。 2.3 液压试验和气密性试验合格后，不锈钢表面清除污垢去油并作酸洗钝化处理,所形成的钝化膜进行 蓝点检查，无蓝点为合格。 3. 无损检测 3.1 DN<250的接管与接管,接管与法兰对接接头按NB/T 47013.5-2015进行100%渗透 检测, 符合PT-Ⅰ级为合格. 3.2 鞍座与垫板以及垫板与壳体之间的焊缝应按NB/T 47013.5-2015进行100%渗透检测， 不允许任何裂纹和分层存在，符合MT-Ⅰ级为合格。
327 | 17022-3001-01-T21001.dwg | 1. 材料要求： 1.1 本设备壳程为H%%1432%%144S应力腐蚀环境,壳程材料及制造检验应符合《湿硫化氢腐蚀环境附加技术 要求》17022-0103的规定. 1.2 ASME材质除满足相应规定外，还应满足《内蒙荣信乙二醇及DMMn项目用SA-203 Gr.E 钢板技术条件》和《内蒙荣信乙二醇及DMMn项目用SA-350 LF3 CL2锻件技术条件》。 1.3 设备焊接采用超低氢型焊条,每批焊条按照GB/T 3965-2012中水银法进行扩散氢 含量复验,以熔敷金属中扩散氢含量≤4mL/100g合格. 1.4 螺柱、螺母应符合GB/T 150.2-2011中的规定。设备所用35CrMoA螺柱化学成分 (熔炼分析)中磷硫含量应为P%%1740.020%,S%%1740.010%.并应进行-70%%DC的夏比(V型缺口) 冲击试验,3个试样的冲击吸收能量算术平均值KV%%1432%%144%%17541J.允许一个试样的单个值小于 41J但不得小于29J. 1.5 焊接在塔体上的材料除指明的外，均为SA203-Gr.E。 1.6 设备所用Q345R材料应符合GB/T 713-2014的规定。裙座筒体用Q345R材料 进行-20%%dC的夏比(V型缺口)低温冲击试验,3个试样的冲击吸收能量算术平均值 KV%%1432%%144%%17534J.允许一个试样的单个值小于34J，但不得小于24J.
328 | 17022-3001-02.dwg | 1.锻件应符合《内蒙荣信乙二醇及DMMn项目用SA-350 LF3 CL2 锻件技术条件》。 2.锻件应按NB/T 47009-2017中规定的Ⅲ级制造, 检验和验收。 3.接管法兰按HG/T 20615-2009进行制造、检验和验收。 4.加工面和非加工面未注明尺寸公差按GB/T 1804-2000 中m级 和c级精度要求。 注：本零件适用于管口C02,C04,C06,C11a,C11b,C12a,C12b, C13,C14,C15,C16,C19,C20,C23,C24,C27,C28
329 | 17022-3001-03.dwg
330 | 17022-3001-04.dwg | 1.筋板与管轴，筋板与筋板之间可采用间断焊，但焊接长度应≥1/2总长度。 2.角焊缝腰高为较薄件厚度。 3.吊耳应按HG/T 21574-2008中规定进行制造, 检验和验收。
331 | 17022-3002-01-T21002.dwg | 1. 材料要求： 1.1 本设备壳程为H%%1432%%144S应力腐蚀环境,壳程材料及制造检验应符合《湿硫化氢腐蚀环境附加技术 要求》17022-0103的规定. 1.2 ASME材质除满足相应规定外，还应满足《内蒙荣信乙二醇及DMMn项目用SA-203 Gr.E 钢板技术条件》和《内蒙荣信乙二醇及DMMn项目用SA-350 LF3 CL2锻件技术条件》。 1.3 设备焊接采用超低氢型焊条,每批焊条按照GB/T 3965-2012中水银法进行扩散氢 含量复验,以熔敷金属中扩散氢含量≤4mL/100g合格. N12 1.4 螺柱、螺母应符合GB/T 150.2-2011中的规定。设备所用35CrMoA螺柱化学成分 (熔炼分析)中磷硫含量应为P%%1740.020%,S%%1740.010%.并应进行-70%%DC的夏比(V型缺口) 冲击试验,3个试样的冲击吸收能量算术平均值KV%%1432%%144%%17541J.允许一个试样的单个值小于 41J但不得小于29J. 1.5 焊接在塔体上的材料除指明的外，均为SA203-Gr.E。 1.6 设备所用Q345R材料应符合GB/T 713-2014的规定。裙座筒体用Q345R材料 进行-20%%dC的夏比(V型缺口)低温冲击试验,3个试样的冲击吸收能量算术平均值 KV%%1432%%144%%17534J.允许一个试样的单个值小于34J，但不得小于24J.
332 | 17022-3002-02.dwg | 1.锻件应符合《内蒙荣信乙二醇及DMMn项目用SA-350 LF3 CL2 锻件技术条件》。 2.锻件应按NB/T 47009-2017中规定的Ⅲ级制造, 检验和验收。 3.接管法兰按HG/T 20615-2009进行制造、检验和验收。 4.加工面和非加工面未注明尺寸公差按GB/T 1804-2000 中m级 和c级精度要求。 注：本零件适用于管口C02,C04,C08a,C08b,C09a,C09b, C10,C11,C12,C13,C16,C17,C20,C21
333 | 17022-3002-03.dwg | 1.筋板与管轴，筋板与筋板之间可采用间断焊，但焊接长度应≥1/2总长度。 2.角焊缝腰高为较薄件厚度。 3.吊耳应按HG/T 21574-2008中规定进行制造, 检验和验收。
334 | 17022-3501-01_T21003 rev1.dwg | 1. 材料要求： 1.1 设备所用S32168板材应符合GB/T 24511-2009的规定,表面加工类型1D型. 1.2 设备所用S32168锻件应符合NB/T 47010-2017的要求. 1.3 设备所用S32168管材应满足GB/T 14976-2012的要求. 1.4 焊缝金属(包括焊缝金属和热影响区)应进行-80%%dC的夏比(V型缺口)低温冲击试验,3个 试样的冲击吸收能量算术平均值KV%%1432%%144%%17531J.允许一个试样的单个值小于31J，但不得小于27J. 2. 加工制造： 2.1 塔体在同一横断面上的最大直径与最小直径之差≤25mm；塔体直径允许偏差为%%P10mm. 2.2 塔体直线度允差应不大于57mm，任意3000mm长度塔体直线度允差不大于3mm， 塔体安装垂直度允差为30mm。 2.3 裙座螺栓孔中心圆直径以及相邻两孔和任意两孔弦长允差均不大于%%P3mm。 2.4 塔的裙座螺栓采用地脚螺栓模板定位，一次灌浇基础。模板应提前发送现场，以便基础施工。 2.5 保温圈与塔体上的附件(如接管,人孔等)相碰时,应将保温圈移开或断开. 2.6 液位计接管法兰安装允差按HG/T 20584-2011《钢制化工容器制造技术要求》的要求. 2.7 设备水压试验时，应控制水中氯离子含量不超过25毫克/升。水压试验后应将水渍清除干
335 | 17022-3501_T21003.dwg | 1. 塔体总体直线度不大于62mm，且塔体任意3000mm长圆筒段，直线度偏差不得大于3mm。 2. 塔体在同一横断面上的最大直径与最小直径之差≤25mm;塔体安装垂直度公差为不超过30mm。 3. 塔内件、填料的制造、安装按内件装配图和JB/T1205-2001的要求。 4. 液位计和接管的安装公差按照HG/T20584-2011中规定。 5. 塔体内表面焊缝应修平，焊疤、焊渣应清除干净；接管(内伸管除外)与塔体焊后应与塔体内表面平齐。 6. 裙座短截与下封头处焊缝应按NB/T47013.5-2015进行100%渗透检测，PT-Ⅰ合格。 7. 吊耳检验按照相关标准要求进行，增设的吊耳加强筒节与塔体之间的焊缝应按照 NB/T 47013.5-2015进行100%渗透检测，PT-Ⅰ合格。 8. 分段运输的设备其最后一道焊接接头应按NB/T 47013.2进行100%射线检测，RT-Ⅱ合格； 同时还应对其表面进行100%渗透检测，PT-Ⅰ合格。 9. 压力试验所用水，其氯离子含量应不超过25mg/L。 10. 设备水压试压合格后，表面需清除油污并作酸洗钝化处理。所形成的钝化膜用蓝点法检测,无蓝点为合格. 11. 地脚螺栓跨中均布，裙座螺栓孔中心圆直径允差以及相邻两孔和任意两孔弦长允差为%%P2mm。
336 | E20701-17022-2501 rev1.dwg | 1. 设备所用Q345R钢板应符合GB/T713-2014的相关规定； 2. 设备所用20号钢管应符合GB/T9948-2013的相关规定； 3. 设备所用16Mn锻件应符合NB/T47008-2017的相关规定； 4. 换热管采用GB/T13296-2013中的冷拔管，并满足NB/T47019.1-2011和 NB/T47019.5-2011的相关规定，按最小壁厚供货； 5. 管板密封面应与设备中心线垂直，垂直度公差为1mm； 6. 管箱制造完毕后进行焊后热处理，热处理后精加工法兰密封面； 7. 换热管与管板的焊接采用两道焊，第一道焊缝为整个焊缝高度的1/2，第二道焊的起弧位置与第一道错开180°， 第一道焊接完成后，用0.1MPa的压缩空气进行气密性试验，试验合格后再焊第二道，第二道焊接完成后按 NB/T47013.5-2015进行渗透检测，PT-I为合格； 8. N1，N2接管与法兰的对接接头按NB/T47013.4-2015进行100%磁粉检测，MT-I为合格； 9. 水压试验时应控制水中氯离子含量不超过25mg/L，水压试验后应将水渍清除干净； 10. 水压试验合格后，不锈钢部分应进行酸洗钝化处理，所形成的钝化膜用蓝点法检测，无蓝点为合格； 11. 管壳程水压试验合格后，壳程应按照HG/T20584-2011附录A氨渗漏B法，以含氨体积浓度为10%， 试验压力为1.0MPa下进行试验，主要检测换热管与管板的焊接接头； 12. 设备的涂漆、包装、运输除满足JB/T4711-2003《压力容器涂漆与运输包装》外，还应满足
337 | E20801-17022-2502 rev1.dwg | 1. 设备所用Q345R钢板应符合GB/T713-2014的相关规定； 2. 设备所用20号钢管应符合GB/T9948-2013的相关规定； 3. 设备所用16Mn锻件应符合NB/T47008-2017的相关规定； 4. 换热管采用GB/T13296-2013中的冷拔管，并满足NB/T47019.1-2011和 NB/T47019.5-2011的相关规定，按最小壁厚供货； 5. 管板密封面应与设备中心线垂直，垂直度公差为1mm； 6. 管箱制造完毕后进行焊后热处理，热处理后精加工法兰密封面； 7. 换热管与管板的焊接采用两道焊，第一道焊缝为整个焊缝高度的1/2，第二道焊的起弧位置与第一道 错开180°，第一道焊接完成后，用0.1MPa的压缩空气进行气密性试验，试验合格后再焊第二道， 第二道焊接完成后按NB/T47013.5-2015进行渗透检测，PT-I为合格； 8. 水压试验时应控制水中氯离子含量不超过25mg/L，水压试验后应将水渍清除干净； 9. 水压试验合格后，不锈钢部分应进行酸洗钝化处理，所形成的钝化膜用蓝点法检测，无蓝点为合格； 10. 设备的涂漆、包装、运输除满足JB/T4711-2003《压力容器涂漆与运输包装》外，还应满足 17022-00H1100-G-20《防腐工程规定》中的要求； 11. 吊耳仅用于起吊管箱； 12. 管口、铭牌、接地板等方位见管口方位图，图号见左下角选用表。
338 | E20802-17022-2503 rev1.dwg | 1. 设备所用Q345R钢板应符合GB/T713-2014的相关规定； 2. 设备所用20号钢管应符合GB/T9948-2013的相关规定； 3. 设备所用16Mn锻件应符合NB/T47008-2017的相关规定； 4. 换热管采用GB/T13296-2013中的冷拔管，并满足NB/T47019.1-2011和 NB/T47019.5-2011的相关规定，按最小壁厚供货； 5. 管板密封面应与设备中心线垂直，垂直度公差为1mm； 6. 管箱制造完毕后进行焊后热处理，热处理后精加工法兰密封面； 7. 换热管与管板的焊接采用两道焊，第一道焊缝为整个焊缝高度的1/2，第二道焊的起弧位置与第一道 错开180°，第一道焊接完成后，用0.1MPa的压缩空气进行气密性试验，试验合格后再焊第二道， 第二道焊接完成后按NB/T47013.5-2015进行渗透检测，PT-I为合格； 8. 水压试验时应控制水中氯离子含量不超过25mg/L，水压试验后应将水渍清除干净； 9. 水压试验合格后，不锈钢部分应进行酸洗钝化处理，所形成的钝化膜用蓝点法检测，无蓝点为合格； 10. 设备的涂漆、包装、运输除满足JB/T4711-2003《压力容器涂漆与运输包装》外，还应满足 17022-00H1100-G-20《防腐工程规定》中的要求； 11. 吊耳仅用于起吊管箱； 12. 管口、铭牌、接地板等方位见管口方位图，图号见左下角选用表。
339 | E20803-17022-2504 rev1.dwg | 1. 设备所用Q345R钢板应符合GB/T713-2014的相关规定； 2. 设备所用20号钢管应符合GB/T9948-2013的相关规定； 3. 设备所用16Mn锻件应符合NB/T47008-2017的相关规定； 4. 换热管采用GB/T13296-2013中的冷拔管，并满足NB/T47019.1-2011和 NB/T47019.5-2011的相关规定，按最小壁厚供货； 5. 管板密封面应与设备中心线垂直，垂直度公差为1mm； 6. 左管箱及浮头管箱制造完毕后进行焊后热处理，热处理后精加工法兰密封面； 7. 换热管与管板的焊接采用两道焊，第一道焊缝为整个焊缝高度的1/2，第二道焊的起弧位置与第一道 错开180°，第一道焊接完成后，用0.1MPa的压缩空气进行气密性试验，试验合格后再焊第二道。 第二道焊接完成后按NB/T47013.5-2015进行渗透检测，PT-I为合格； 8. 换热器I和换热器II组装时，通过调整垫板尽量使换热器II的载荷通过支座传到换热器I，不使接管承受载荷； 9. 制造厂应对该换热器进行预组装，压力试验应在组装后一起进行； 10. 调整垫板共2组，每组8件，其中t=3mm3件，t=1mm3件，t=1.5mm2件，其上螺栓孔同滑动 鞍座螺栓孔，上下鞍座之间调整垫板的总厚度由制造厂根据实际制造误差而变动； 11. 水压试验时应控制水中氯离子含量不超过25mg/L，水压试验后应将水渍清除干净； 1074X2-%%C25X2 12. 水压试验合格后，不锈钢部分应进行酸洗钝化处理，所形成的钝化膜用蓝点法检测，无蓝点为合格； 13. 设备的涂漆、包装、运输除满足JB/T4711-2003《压力容器涂漆与运输包装》外，还应满足 17022-00H1100-G-20《防腐工程规定》中的要求；
340 | E20804-17022-2505 rev1.dwg | 1. 本设备壳程的材料、制造及检验还应满足17022-0103《湿硫化氢腐蚀环境附加技术要求》中的规定； 2. 设备所用Q245R及Q345R钢板应符合GB/T713-2014的相关规定，且Q245R 钢板应逐张进行超声检测，符合NB/T 47013.3-2015中的II级要求； 3. 设备所用10号钢管应符合GB/T9948-2013的相关规定； 4. 设备所用20号锻件及16Mn锻件应符合NB/T47008-2017的相关规定； 5. 设备所用S31608锻件应符合NB/T47010-2017的相关规定； 6. 换热管采用GB/T13296-2013中的冷拔管，并满足NB/T47019.1-2011和 NB/T47019.5-2011的相关规定，按最小壁厚供货； 7. 管板密封面应与设备中心线垂直，垂直度公差为1mm； 8. 管箱制造完毕后进行焊后热处理，热处理后精加工法兰密封面； 9. 换热管与管板的焊接采用两道焊，第一道焊缝为整个焊缝高度的1/2，第二道焊的起弧位置与第一道错开180°， 第一道焊接完成后，用0.1MPa的压缩空气进行气密性试验，试验合格后再焊第二道。第二道焊接完成后按 NB/T47013.5-2015进行渗透检测，PT-I为合格； 10. N1，N2接管与法兰的对接接头按NB/T47013.4-2015进行100%磁粉检测，MT-I为合格； 11. 水压试验时应控制水中氯离子含量不超过25mg/L，水压试验后应将水渍清除干净； 12. 水压试验合格后，不锈钢部分应进行酸洗钝化处理，所形成的钝化膜用蓝点法检测，无蓝点为合格；
341 | E20805-17022-2506 rev1.dwg | 1. 设备所用Q345R钢板应符合GB/T713-2014的相关规定； 2. 设备所用20号钢管应符合GB/T9948-2013的相关规定； 3. 设备所用16Mn锻件应符合NB/T47008-2017的相关规定； 4. 换热管采用GB/T13296-2013中的冷拔管，并满足NB/T47019.1-2011和 NB/T47019.5-2011的相关规定，按最小壁厚供货； 5. 管板密封面应与设备中心线垂直，垂直度公差为1mm； 6. 左管箱和浮头管箱制造完毕后进行焊后热处理，热处理后精加工法兰密封面； 7. 换热管与管板的焊接采用两道焊，第一道焊缝为整个焊缝高度的1/2，第二道焊的起弧位置与第一道错开180°， 第一道焊接完成后，用0.1MPa的压缩空气进行气密性试验，试验合格后再焊第二道。第二道焊接完成后按 NB/T47013.5-2015进行渗透检测，PT-I为合格； 8. 水压试验时应控制水中氯离子含量不超过25mg/L，水压试验后应将水渍清除干净； 9. 水压试验合格后，不锈钢部分应进行酸洗钝化处理，所形成的钝化膜用蓝点法检测，无蓝点为合格； 10. 设备的涂漆、包装、运输除满足JB/T4711-2003《压力容器涂漆与运输包装》外，还应满足 17022-00H1100-G-20《防腐工程规定》中的要求； 11. 吊耳仅用于起吊管箱； 12. 管口、铭牌、接地板等方位见管口方位图，图号见左下角选用表。
342 | E20901-17022-2301 rev1.dwg | 1. 本换热器壳体所使用复合钢板应满足NB/T47002.1-2009中B2级的相关规定,Q345R板材应满足GB/T713-2014的 相关规定,Q345R的板材应为正火状态下使用.所用覆层S32168板材应符合GB/T24511-2009表面加工类型2B型.16Mn锻件 应满足NB/T47008-2010的相关规定,16Mn钢管应满足GB/T9948-2013的相关规定,同时还应满足GB/T150.2-2011中5.1.4 条的相关规定. 2. 管箱使用的复合板基层Q345R应逐张按照NB/T47013.3-2015的相关规定进行超声检测,UT-%%132级合格,壳程的板材应逐张按照 NB/T47013.3-2015的相关规定进行超声检测,UT-%%132级合格. 3. Q345R钢板应逐张进行设计温度下的拉伸和-20°C的夏比(V型缺口)冲击试验,三个标准试样的冲击功吸收能量平均值KV2%%17541J, 允许一个试样的冲击吸收能量值低于41J,但不得低于29J. 4. 复合钢板的覆层焊接接头及堆焊层表面应按照NB/T47013.5-2015的相关规定进行100%渗透检测,PT-%%131级合格. 5. IV级锻件应进行机械性能和化学成分的复验. 6. 换热器换热管的标准为GB/T13296-2013中的冷拔或冷轧管,对弯曲半径小于125mm的换热管进行固溶处理. 7. 管板密封面与壳体轴线垂直,其公差为1mm. 8. 换热管与管板的焊接采用两道焊,第一道焊缝高度为整个焊缝高度的二分之一,第二道焊缝的起弧位置与第一道错开180%%d. 第一道焊缝焊完后,壳程以0.3MPa的压缩空气进行气密性试验,合格后再焊第二道焊缝,第二道焊缝焊完后,仍用0.3MPa 的压缩空气进行气密性试验. 9. 换热管与管板的管接头应按照NB/T47013.5-2015进行100%的渗透探伤,PT-%%131级合格. 10. 筒体%%C1560X80与壳程筒体焊缝内外壁均应打磨圆滑(无尖角),圆角半径R=10mm,且按照NB/T47013.4-2015进行
343 | E20902-17022-2520 rev1.dwg
344 | E20903-17022-2521 rev1.dwg | 1.本换热器换热管采用GB/T13296-2013中的冷拔钢管,并符合NB/T47019.1-2011规定,其外径允许偏差为士0.10mm,壁厚允许偏差为+0.20mm. 2.设备所用15CrMoR钢板应符合GB/T713-2014中的规定,正火加回火状态使用,并应逐张按照NB/T47013.3-2015进行超声检测,UT-%%132级为合 格;设备用15CrMo钢板应采取适当措施避免回火脆化现象:15CrMoR钢板应进行-20%%D下的V型缺口冲击试验,冲击吸收能量平均值KV%%1432%%144%%17547J. 其中允许一个试样的冲击吸收能量可小于规定值,但不得小于42J; 3.管程15CrMoR板材应每张热处理钢板进行480°C时的高温拉伸试验,其值不得低于164MPa;壳程15CrMoR板材应每张热处理钢板进行400°C时的高温拉伸试验, 其值不得低于176MPa;管板用15CrMo锻件应进行480°C下的高温拉伸试验,其屈服强度值不得低于154MPa. 4.设备所用15CrMo锻件应符合NB/T47008-2010中的规定,IV级锻件应按照相应标准进行力学性能和化学成分复验. 5.本设备应按GB/T150.4-2011第9条要求制备产品试件. 6.管板端面与壳体轴线垂直,其公差为1mm. 7.换热管要求逐根进行水压试验,U型管弯管段及至少150mm的直管段应进行固溶处理. 8.换热管与管板的焊接接头按NB/T 47013.5-2015进行100%渗透检测,PT-%%131级合格. 9.换热管与管板的焊接采用两道焊,第一道焊缝高度为整个焊缝高度的二分之一,第二道焊的起弧位置与第一道错开180°,第一道焊接完成后,用0.3MPa的压缩空气进行气密性试验, 试验合格后,再进行第二道的焊接,第二道焊接完成后,按NB/T47013.5-2015进行渗透检测,PT-%%131级为合格. 10.堆焊层的有效耐蚀层厚度不得小于3mm且表面应按照NB/T47013.5-2015进行100%渗透检测,PT-%%131级合格,基层材料堆焊前的表面应按照NB/T47013.4-2015进 行100%磁粉检测,MT-%%131级为合格. 11.设备制造过程中的焊前预热,层间温度,层间表面裂纹检测,消氢处理,焊后热处理以及相应的检测,由制造厂自制工艺确定,所有焊接工艺均须进行焊接工艺评定.
345 | E20904-17022-2302 rev1.dwg | 1. 本换热器换热管采用GB/T13296-2013中的冷拔钢管,并符合NB/T47019.1-2011规定,其外径允许偏差为士0.10mm, 壁厚允许偏差为+0.20mm. 2. 设备所用15CrMoR钢板应符合GB/T713-2014中的规定,正火加回火状态使用,并应逐张按照NB/T47013.3-2015进行超声检测, UT-%%132级为合 格;设备用15CrMo钢板应采取适当措施避免回火脆化现象:15CrMoR钢板应进行水压试验温度减17%%D下的V型缺口冲击试验, 冲击吸收能量平均值KV%%1432%%144%%17547J. 其中允许一个试样的冲击吸收能量可小于规定值,但不得小于42J; 3. 管程15CrMoR板材应每张热处理钢板进行480°C时的高温拉伸试验,其值不得低于164MPa;壳程15CrMoR板材应每张热处理钢板进行 400°C时的高温拉伸试验,其值不得低于176MPa;管板用15CrMo锻件应进行480°C下的高温拉伸试验,其屈服强度值不得低于164MPa. 4. 设备所用15CrMo锻件应符合NB/T47008-2010中的规定,IV级锻件应按照相应标准进行力学性能和化学成分复验. 5. Q345R的板材应为正火状态下使用.16Mn锻件应满足NB/T47008-2010的相关规定,16Mn钢管应满足GB/T9948-2013 的相关规定,同时还应满足GB/T150.2-2011中5.1.4条的相关规定. 6. 膨胀节的材料为S30408板材,材料应满足GB/T24511-2009的相关要求,膨胀节的制造,检验,验收应满足GB16749-1997
346 | E20905-17022-2303 rev1.dwg
347 | E20906-17022-2522 rev1.dwg | 1.本换热器换热管采用GB/T13296-2013中的冷拔钢管,并符合NB/T47019-1/5-2011要求，其外径允许偏差为 +0.4 士0.10mm,壁厚允许偏差为 mm; 0 2.设备所用S30403(S30408)+Q345R复合板应符合NB/T 47002.1-2009中B2级要求，其中基层Q345R钢板应符 合GB/T713-2014中的要求，并应逐张按照NB/T 47013.3-2015进行超声检测，UT-III级为合格；覆层不锈钢 材料应符合GB/T24511-2009中的规定，表面加工类型为2B。 3.设备用16Mn锻件应符合NB/T 47008-2010中的规定，壳程所用S30408锻件以及管板所用S30408锻件应符 合NB/T 47010-2010中的规定，IV级锻件应按照规定要求进行化学成分和力学性能复验。 4.管板密封面与壳体轴线垂直，其公差为1mm。 5.弯曲半径小于125mm的换热管应进行固溶处理。 6.换热管与管板的焊接采用两道焊，第一道焊缝为整个焊缝高度的1/2，第二道焊的起弧位置与第一道错开180°。第一道焊接完成后，用 0.1MPa的压缩空气进行气密性试验，试验合格后再焊第二道。第二道焊接完成后按NB/T47013.5-2015进行渗透检测，PT-Ⅰ为合格。 7.管箱焊后消除应力热处理，管箱筒体与管板焊接结束后对这条环焊缝进行局部热处理。 8.设备的焊接接头不允许存在咬边。 9.复合钢板覆层焊接接头,堆焊层表面、基层材料的待堆焊表面应按NB/T 47013.5-2015进行100%渗透检测，PT-Ⅰ级合格。 10.吊耳与垫板、垫板与筒体之间的焊缝应按照NB/T 47013.4-2015进行100%磁粉检测，MT-Ⅰ级为合格。 11.管壳程水压试验合格后.壳程应按照HG/T20584-2011附录A氨渗漏B法,以含氨体积浓度为10%,试验压力为1.0MPa下进行试验. 12.设备水压试验时，应控制水中氯离子的含量不超过25毫克/升，水压试验后应将水渍清除干净。 13.设备水压试验合格后，不锈钢部分应进行酸洗钝化处理，所形成的钝化膜用蓝点法检测，无蓝点合格。
348 | E20907-17022-2523 rev1.dwg | 1.本换热器换热管符合GB/T21833-2008《奥氏体-铁素体型双相不锈钢无缝钢管》,并符合NB/T47019-1/6-2011 要求，其外径允许偏差为士0.10mm,壁厚允许偏差为 mm; 2.管程所用S30403+Q345R复合钢板应符合NB/T 47002.1-2009中B2级的要求，其中基层Q345R钢板应符合 GB/T713-2014中的要求，在正火状态下使用，并应逐张按照NB/T 47013.3-2015进行超声检测，UT-III级为合格； 覆层不锈钢材料应符合GB/T24511-2009中的规定，表面加工类型为2B。 3.壳程所用Q345R板材应符合GB/T713-2014中的规定。 4.管程及管板所用16Mn锻件，壳程所用20锻件应符合NB/T 47008-2010中的规定。 5.管板密封面与壳体轴线垂直，其公差为1mm。 6.弯曲半径小于125mm的换热管应进行固溶处理。 7.换热管与管板的焊接采用两道焊，第一道焊缝为整个焊缝高度的1/2，第二道焊的起弧位置与第一道错开180°。第一道焊接完成后， 用0.1MPa的压缩空气进行气密性试验，试验合格后再焊第二道。第二道焊接完成后按NB/T47013.5-2015进行渗透检测，PT-Ⅰ为合格。 8.管箱焊后消除应力热处理，管箱筒体与管板焊接结束后对这条环焊缝进行局部热处理。 9.管程焊接接头不允许咬边。 10.复合钢板覆层焊接接头, 堆焊层表面、基层材料的待堆焊表面应按NB/T 47013.5-2015进行100%渗透检测，PT-Ⅰ级合格。 11.管板与管箱筒体的焊接接头应按照NB/T 47013.5-2015进行100%渗透检测，PT-Ⅰ级合格。 12.人孔用紧固件应符合GB/T150.4-2011中6.7.3条的要求。
349 | E20908-17022-2304 rev1.dwg | 1. 本换热器壳体所使用复合钢板应满足NB/T47002.1-2009中B2级的相关规定,Q345R板材应满足GB/T713-2014的 相关规定,t=50mm的板材应为正火状态下使用.所用覆层S32168板材应符合GB/T24511-2009表面加工类型2B型.16Mn锻件 应满足NB/T47008-2010的相关规定,20钢管应满足GB/T9948-2013的相关规定,同时还应满足GB/T150.2-2011中5.1.4 条的相关规定. 2. 管箱使用的复合板基层Q345R应逐张按照NB/T47013.3-2015的相关规定进行超声检测,UT-%%132级合格,壳程的板材应逐张按照 NB/T47013.3-2015的相关规定进行超声检测,UT-%%132级合格. 3. 复合钢板的覆层焊接接头及堆焊层表面应按照NB/T47013.5-2015的相关规定进行100%渗透检测,PT-%%131级合格. 4. IV级锻件应进行机械性能和化学成分的复验. 5. 换热器换热管的标准为GB/T13296-2013中的冷拔或冷轧管,对弯曲半径小于125mm的换热管进行固溶处理. 6. 管板密封面与壳体轴线垂直,其公差为1mm. 7. 换热管与管板的焊接采用两道焊,第一道焊缝高度为整个焊缝高度的二分之一,第二道焊缝的起弧位置与第一道错开180%%d. 第一道焊缝焊完后,壳程以0.3MPa的压缩空气进行气密性试验,合格后再焊第二道焊缝,第二道焊缝焊完后,仍用0.3MPa 的压缩空气进行气密性试验. 8. 换热管与管板的管接头应按照NB/T47013.5-2015进行100%的渗透探伤,PT-%%131级合格. 9. 筒体%%C1950X45与壳程筒体焊缝内外壁均应打磨圆滑(无尖角),圆角半径R=10mm,且按照NB/T47013.4-2015进行 100%磁粉检测,MT-%%131级合格.
350 | E20909-17022-2305 rev1.dwg | 1. 本换热器壳体所使用复合钢板应满足NB/T47002.1-2009中B2级的相关规定,Q345R板材应满足GB/T713-2014的 相关规定,t=50mm的板材应为正火状态下使用.所用覆层S32168板材应符合GB/T24511-2009表面加工类型2B型.16Mn锻件 应满足NB/T47008-2010的相关规定,20钢管应满足GB/T9948-2013的相关规定,同时还应满足GB/T150.2-2011中5.1.4 条的相关规定. 2. 管箱使用的复合板基层Q345R应逐张按照NB/T47013.3-2015的相关规定进行超声检测,UT-%%132级合格,壳程的板材应逐张按照 NB/T47013.3-2015的相关规定进行超声检测,UT-%%132级合格. 3. 复合钢板的覆层焊接接头及堆焊层表面应按照NB/T47013.5-2015的相关规定进行100%渗透检测,PT-%%131级合格. 4. IV级锻件应进行机械性能和化学成分的复验. 5. 换热器换热管的标准为GB/T13296-2013中的冷拔或冷轧管,对弯曲半径小于125mm的换热管进行固溶处理. 6. 管板密封面与壳体轴线垂直,其公差为1mm. 7. 换热管与管板的焊接采用两道焊,第一道焊缝高度为整个焊缝高度的二分之一,第二道焊缝的起弧位置与第一道错开180%%d. 第一道焊缝焊完后,壳程以0.3MPa的压缩空气进行气密性试验,合格后再焊第二道焊缝,第二道焊缝焊完后,仍用0.3MPa 的压缩空气进行气密性试验. 8. 换热管与管板的管接头应按照NB/T47013.5-2015进行100%的渗透探伤,PT-%%131级合格. 9. 筒体%%C1900X50与壳程筒体焊缝内外壁均应打磨圆滑(无尖角),圆角半径R=10mm,且按照NB/T47013.4-2015进行 100%磁粉检测,MT-%%131级合格.
351 | E20910-17022-2524 rev1.dwg | 1.本换热器换热管采用GB/T13296-2013中的冷拔钢管,并符合NB/T47019-1/5-2011要求，其外径允许偏差为 +0.4 士0.10mm,壁厚允许偏差为 mm; 0 2.设备所用S30403+Q345R复合板应符合NB/T 47002.1-2009中B2级要求，其中基层Q345R钢板应符 合GB/T713-2014中的要求，并应逐张按照NB/T 47013.3-2015进行超声检测，UT-III级为合格；覆层不锈钢 材料应符合GB/T24511-2009中的规定，表面加工类型为2B。 3.设备所用S30408钢板应符合GB/T24511-2009的要求，表面加工类型1D。 4.设备用16Mn锻件应符合NB/T 47008-2010中的规定，壳程所用S30408锻件以及管板所用S30408锻件应符 合NB/T 47010-2010中的规定，IV级锻件应按照规定要求进行化学成分和力学性能复验。 5.管板密封面与壳体轴线垂直，其公差为1mm。 6.弯曲半径小于125mm的换热管应进行固溶处理。 7.换热管与管板的焊接采用两道焊，第一道焊缝为整个焊缝高度的1/2，第二道焊的起弧位置与第一道错开180°。第一道焊接完成后， 用0.1MPa的压缩空气进行气密性试验，试验合格后再焊第二道。第二道焊接完成后按NB/T47013.5-2015进行渗透检测，PT-Ⅰ为合格。 8.管箱焊后消除应力热处理，管箱筒体与管板焊接结束后对这条环焊缝进行局部热处理。 9.设备的焊接接头不允许存在咬边。 10.复合钢板覆层焊接接头, 堆焊层表面、基层材料的待堆焊表面应按NB/T 47013.5-2015进行100%渗透检测，PT-Ⅰ级合格。 11.吊耳与垫板、垫板与筒体之间的焊缝应按照NB/T 47013.4-2015进行100%磁粉检测，MT-Ⅰ级为合格。 12.管壳程水压试验合格后.壳程应按照HG/T20584-2011附录A氨渗漏B法,以含氨体积浓度为10%,试验压力为1.0MPa下进行试验. 13.设备水压试验时，应控制水中氯离子的含量不超过25毫克/升，水压试验后应将水渍清除干净。
352 | E20911-17022-2525 rev1.dwg | 1.本换热器换热管符合GB/T21833-2008《奥氏体-铁素体型双相不锈钢无缝钢管》,并符合NB/T47019-1/6-2011 要求，其外径允许偏差为士0.10mm,壁厚允许偏差为 mm; 2.管程所用S30403+Q345R复合钢板应符合NB/T 47002.1-2009中B2级的要求，其中基层Q345R钢板应符合 GB/T713-2014中的要求，在正火状态下使用，并应逐张按照NB/T 47013.3-2015进行超声检测，UT-III级为合格； 覆层不锈钢材料应符合GB/T24511-2009中的规定，表面加工类型为2B。 3.壳程所用Q345R板材应符合GB/T713-2014中的规定。 4.管程及管板所用16Mn锻件，壳程所用20锻件应符合NB/T 47008-2010中的规定。 5.管板密封面与壳体轴线垂直，其公差为1mm。 6.弯曲半径小于125mm的换热管应进行固溶处理。 7.换热管与管板的焊接采用两道焊，第一道焊缝为整个焊缝高度的1/2，第二道焊的起弧位置与第一道错开180°。第一道焊接完成后， 用0.1MPa的压缩空气进行气密性试验，试验合格后再焊第二道。第二道焊接完成后按NB/T47013.5-2015进行渗透检测，PT-Ⅰ为合格。 8.管箱焊后整体消除应力热处理，管箱筒体与管板焊接结束后对这条环焊缝进行局部热处理。 9.管程焊接接头不允许咬边。 10.复合钢板覆层焊接接头, 堆焊层表面、基层材料的待堆焊表面应按NB/T 47013.5-2015进行100%渗透检测，PT-Ⅰ级合格。 11.管板与管箱筒体的焊接接头应按照NB/T 47013.5-2015进行100%渗透检测，PT-Ⅰ级合格。 12.人孔用紧固件应符合GB/T150.4-2011中6.7.3条的要求。
353 | E20912-17022-2526 rev1.dwg | 1.材料要求 1) 设备用不锈钢板材应满足GB/T24511-2009的要求，表面加工等级1D; 2) 设备用不锈钢管应满足GB/T14976-2012的要求； 3) 设备用不锈钢锻件应满足NB/T47010-2010的要求; 4) 本换热器换热管采用GB/T13296-2013中的冷拔钢管,并符合NB/T47019-1/5-2011要求，其外径 +0.4 允许偏差为士0.10mm,壁厚允许偏差为 mm; 0 2.加工制造要求 1) 管板密封面与壳体轴线垂直，其公差为1mm； 3.无损检测要求 1) 换热管与管板的焊接采用两道焊，第一道焊缝为整个焊缝高度的1/2，第二道焊的起弧位置与第一道错开180°。 第一道焊接完成后，用0.1MPa的压缩空气进行气密性试验，试验合格后再焊第二道。第二道焊接完成后按 NB/T47013.5-2015进行渗透检测，PT-Ⅰ为合格。 2) 吊耳与管箱焊接接头按NB/T 47013.5-2015进行100%渗透检测， PT-I级合格; 3) 设备水压试验合格后，不锈钢部分应进行酸洗钝化处理，所形成的钝化膜用蓝点法检测，无蓝点合格． 4.检验验收要求 1) 设备水压试验时，应控制水中氯离子的含量不超过25毫克/升，水压试验后应将水渍清除干净.
354 | E20913-17022-2527 rev1.dwg | +0.4 0 2) 设备壳程的焊缝表面不得存在咬边；
355 | E20914-17022-2005 rev0.dwg
356 | E20915-17022-2537 rev0.dwg
357 | E20916-17022-2306 rev1.dwg | 1. 本换热器壳体所使用复合钢板应满足NB/T47002.1-2009中B2级的相关规定,Q345R板材应满足GB/T713-2014的 相关规定,Q345R的板材应为正火状态下使用.所用覆层S321658板材应符合GB/T24511-2009表面加工类型2B型.16Mn锻件 应满足NB/T47008-2010的相关规定,16Mn钢管应满足GB/T9948-2013的相关规定,同时还应满足GB/T150.2-2011中5.1.4 条的相关规定. 2. 管箱使用的复合板基层Q345R应逐张按照NB/T47013.3-2015的相关规定进行超声检测,UT-%%132级合格,壳程的板材应逐张按照 NB/T47013.3-2015的相关规定进行超声检测,UT-%%132级合格. 3. Q345R钢板应逐张进行设计温度下的拉伸和-20°C的夏比(V型缺口)冲击试验,三个标准试样的冲击功吸收能量平均值KV2%%17541J, 允许一个试样的冲击吸收能量值低于41J,但不得低于29J. 4. 复合钢板的覆层焊接接头及堆焊层表面应按照NB/T47013.5-2015的相关规定进行100%渗透检测,PT-%%131级合格. 5. IV级锻件应进行机械性能和化学成分的复验. 6. 换热器换热管的标准为GB/T13296-2013中的冷拔或冷轧管,对弯曲半径小于125mm的换热管进行固溶处理. 7. 管板密封面与壳体轴线垂直,其公差为1mm. 8. 换热管与管板的焊接采用两道焊,第一道焊缝高度为整个焊缝高度的二分之一,第二道焊缝的起弧位置与第一道错开180%%d. 第一道焊缝焊完后,壳程以0.3MPa的压缩空气进行气密性试验,合格后再焊第二道焊缝,第二道焊缝焊完后,仍用0.3MPa 的压缩空气进行气密性试验. 9. 换热管与管板的管接头应按照NB/T47013.5-2015进行100%的渗透探伤,PT-%%131级合格. 10. 筒体%%C1480X90与壳程筒体焊缝内外壁均应打磨圆滑(无尖角),圆角半径R=10mm,且按照NB/T47013.4-2015进行
358 | E20917-17022-2307 rev1.dwg
359 | E20918-17022-2528 rev1.dwg | 1.本换热器换热管采用GB/T13296-2013中的冷拔钢管,并符合NB/T47019-1/5-2011要求，其外径允许偏差为 +0.4 士0.10mm,壁厚允许偏差为 mm; 0 2.管程所用S30403+Q345R复合板应符合NB/T 47002.1-2009中B2级要求，其中基层Q345R钢板应符合 GB/T713-2014中的要求，并应逐张按照NB/T 47013.3-2015进行超声检测，UT-III级为合格；覆层不锈钢 材料应符合GB/T24511-2009中的规定，表面加工类型为2B。壳程所用Q345R钢板应符合GB/T713-2014中的要 求，在正火状态下使用，并应逐张按照NB/T 47013.3-2015进行超声检测，UT-III级为合格； 3.设备用16Mn锻件应符合NB/T 47008-2010中的规定。 4.管板密封面与壳体轴线垂直，其公差为1mm。 5.弯曲半径小于125mm的换热管应进行固溶处理。 6.换热管与管板的焊接采用两道焊，第一道焊缝为整个焊缝高度的1/2，第二道焊的起弧位置与第一道错开180°。第一道焊接完成后， 用0.1MPa的压缩空气进行气密性试验，试验合格后再焊第二道。第二道焊接完成后按NB/T47013.5-2015进行渗透检测，PT-Ⅰ为合格。 7.DN≤250的接管与高颈法兰的对接接头应按照NB/T 47013.4（5）-2015进行100%磁粉（渗透）检测，MT(PT）-Ⅰ级合格。 8.设备的焊接接头不允许存在咬边。 9.复合钢板覆层焊接接头、堆焊层表面、基层材料的待堆焊表面应按NB/T 47013.5-2015进行100%渗透检测，PT-Ⅰ级合格。 10.吊耳与垫板、垫板与筒体之间的焊缝应按照NB/T 47013.4-2015进行100%磁粉检测，MT-Ⅰ级为合格。 11.设备水压试验时，应控制水中氯离子的含量不超过25毫克/升，水压试验后应将水渍清除干净。 12.设备水压试验合格后，不锈钢部分应进行酸洗钝化处理，所形成的钝化膜用蓝点法检测，无蓝点合格。 13.管箱焊后消除应力热处理,需要与管箱焊接的零部件应在热处理前焊接完毕,热处理后不允许再施焊;管板与壳程筒体的焊接接头
360 | E20919-17022-2529 rev1.dwg | 1.本换热器换热管采用GB/T13296-2013中的冷拔钢管,并符合NB/T47019-1/5-2011要求，其外径允许偏差为 +0.4 士0.10mm,壁厚允许偏差为 mm; 0 2.管程所用S30403+Q345R复合板应符合NB/T 47002.1-2009中B2级要求，其中基层Q345R钢板应符合 GB/T713-2014中的要求，并应逐张按照NB/T 47013.3-2015进行超声检测，UT-III级为合格；覆层不锈钢 材料应符合GB/T24511-2009中的规定，表面加工类型为2B。壳程所用Q345R钢板应符合GB/T713-2014中的要 求，在正火状态下使用，并应逐张按照NB/T 47013.3-2015进行超声检测，UT-III级为合格； 3.设备用16Mn锻件应符合NB/T 47008-2010中的规定，壳程所用S30408锻件以及管板所用S30403锻件应符 合NB/T 47010-2010中的规定。 4.管板密封面与壳体轴线垂直，其公差为1mm。 5.弯曲半径小于125mm的换热管应进行固溶处理。 6.换热管与管板的焊接采用两道焊，第一道焊缝为整个焊缝高度的1/2，第二道焊的起弧位置与第一道错开180°。第一道焊接完成后， 用0.1MPa的压缩空气进行气密性试验，试验合格后再焊第二道。第二道焊接完成后按NB/T47013.5-2015进行渗透检测，PT-Ⅰ为合格。 7.设备的焊接接头不允许存在咬边。 8.复合钢板覆层焊接接头、堆焊层表面、基层材料的待堆焊表面应按NB/T 47013.5-2015进行100%渗透检测，PT-Ⅰ级合格。 9.设备水压试验合格后，壳程应按照HG/T 20584-2011附录A氨渗漏B法以氨体积浓度为10%，压力为1.0MPa的惰性气体进行泄漏试验。 10.吊耳与垫板、垫板与筒体之间的焊缝应按照NB/T 47013.4-2015进行100%磁粉检测，MT-Ⅰ级为合格。 11.设备水压试验时，应控制水中氯离子的含量不超过25毫克/升，水压试验后应将水渍清除干净。 12.设备水压试验合格后，不锈钢部分应进行酸洗钝化处理，所形成的钝化膜用蓝点法检测，无蓝点合格。
361 | E20921-17022-2010 rev0.dwg
362 | V20901-17022-4708 rev1.dwg | 1. 材料要求: 1).壳体所用复合板材应符合NB/T 47002.1-2009中B2级的要求,复层表面加工类型为1D级,并应逐张按NB/T 47013.3-2015 进行超声检测，UT-Ⅱ级合格。 其中复层S30403板材应满足GB/T 24511-2009要求；基层用Q345R板材应符合 GB/T 713-2014的要求,基层材料正火状态使用,应逐张按照NB/T 47013.3-2015进行超声检测,UT-Ⅱ级合格,并应逐张进行拉伸和 水压试验温度减17%%dC的夏比(V型缺口)冲击试验,均值KV%%1432%%144%%17541J，允许有一个试样的冲击功低于41J,但不得低29J; 焊缝和热影响区的试验要求同母材。 焊缝和热影响区的试验要求同母材。其中筒体基层用Q345R板材(t=110)另须增加一组在钢板厚度1/2处取样 的冲击试验，试验要求同上. 2).S30403钢管应符合GB/T14976-2012的要求. 3).16Mn锻件应符合NB/T47008-2010的要求, S30403锻件应符合NB/T47010-2010的要求. 4).本设备所采用的Ⅳ级锻件,应对其力学性能和化学成分进行复验. 2. 加工制造: 1).设备的焊缝表面不得有咬边, 角焊缝表面应圆弧过渡, 过渡圆角R%%17510mm, 接管内径边角处应倒圆角. 2).设备制造过程中的焊前预热,层间温度,层间表面裂纹检测,消氢处理,焊后热处理以及相应的检测, 由制 造厂自制工艺确定, 所有焊接工艺规程均须进行焊接工艺评定. 3).公称直径大于M36的螺柱和螺母应满足GB 150.4-2011中6.7.3的规定. 4).液位计的安装应符合HG/T 20584-2011中的要求. 5).裙座螺栓孔中心圆直径以及相邻两孔和任意两孔弦长允差均不大于%%p2mm.
363 | V20902-17022-4709 rev1.dwg | 1. 壳体所用复合板材应符合NB/T 47002.1-2009中B2级的要求,复层表面加工类型为1D级,并应逐 张按NB/T 47013.3-2015进行超声检测，UT-Ⅱ级合格。 其中复层S30403板材应满足 GB/T 24511-2009要求；基层用Q345R板材应符合GB/T 713-2014的要求,正火状态使用, 并应逐张按照NB/T 47013.3-2015进行超声检测,UT-Ⅱ级合格. 2. 设备基层用Q345R板材应逐张进行拉伸和水压试验温度减17%%dC的夏比(V型缺口)冲击试验,冲击吸收能量KV%%1432%%144%%17541J， 允许有一个试样的冲击吸收能量低于41J,但不得低于29J; 焊缝和热影响区的试验要求同母材.其中筒体基层用 Q345R板材(t=90)另须增加一组在钢板厚度1/2处取样的冲击试验，试验要求同上. 3. S30403钢管应符合GB/T14976-2012的要求. 4. 16Mn锻件应符合NB/T47008-2010的要求, S30403锻件应符合NB/T47010-2010的要求. 5. 液位计接管安装要求按HG/T20584-2011的规定. 6. 设备制造过程中的焊前预热,层间温度,层间表面裂纹检测,消氢处理,焊后热处理以及相应的检测, 由制造厂自制工艺确定, 所有焊接工艺规程均须进行焊接工艺评定. 7. 堆焊过渡层焊条为A062，盖面层为A002. 8. 无损检测要求： (1) 所有焊缝坡口(包括A,B,D类焊缝)和基层背面清根后的焊根背面应按照NB/T 47013.4-2015做100% 磁粉检测，MT-%%131级合格.
364 | V20904-17022-4711 rev1.dwg | 1. 壳体所用复合板材应符合NB/T 47002.1-2009中B2级的要求,复层表面加工类型为1D级,并应逐 张按NB/T 47013.3-2015进行超声检测，UT-Ⅱ级合格。 其中复层S30403板材应满足 GB/T 24511-2009要求；基层用Q345R板材应符合GB/T 713-2014的要求,正火状态使用, 并应逐张按照NB/T 47013.3-2015进行超声检测,UT-Ⅱ级合格. 2. 设备基层用Q345R板材应逐张进行拉伸和水压试验温度减17%%dC的夏比(V型缺口)冲击试验,冲击吸收能量KV%%1432%%144%%17541J， 允许有一个试样的冲击吸收能量低于41J,但不得低于29J; 焊缝和热影响区的试验要求同母材.其中筒体基层用 Q345R板材(t=90)另须增加一组在钢板厚度1/2处取样的冲击试验，试验要求同上. 3. S30403钢管应符合GB/T14976-2012的要求. 4. 16Mn锻件应符合NB/T47008-2010的要求, S30403锻件应符合NB/T47010-2010的要求. 5. 液位计接管安装要求按HG/T20584-2011的规定. 6. 设备制造过程中的焊前预热,层间温度,层间表面裂纹检测,消氢处理,焊后热处理以及相应的检测, 由制造厂自制工艺确定, 所有焊接工艺规程均须进行焊接工艺评定. 7. 堆焊过渡层焊条为A062，盖面层为A002. 8. 无损检测要求： (1) 所有焊缝坡口(包括A,B,D类焊缝)和基层背面清根后的焊根背面应按照NB/T 47013.4-2015做100% 磁粉检测，MT-%%131级合格.
365 | V20905-17022-4712 rev1.dwg | 1. 壳体所用复合板材应符合NB/T 47002.1-2009中B2级的要求,复层表面加工类型为1D级,并应逐 张按NB/T 47013.3-2015进行超声检测，UT-Ⅱ级合格。 其中复层S30403板材应满足 GB/T 24511-2009要求；基层用Q345R板材应符合GB/T 713-2014的要求,正火状态使用, 并应逐张按照NB/T 47013.3-2015进行超声检测,UT-Ⅱ级合格. 2. 设备基层用Q345R板材应逐张进行拉伸和水压试验温度减17%%dC的夏比(V型缺口)冲击试验,冲击吸收能量KV%%1432%%144%%17541J， 允许有一个试样的冲击吸收能量低于41J,但不得低于29J; 焊缝和热影响区的试验要求同母材. 3. S30403钢管应符合GB/T14976-2012的要求. 4. 16Mn锻件应符合NB/T47008-2010的要求, S30403锻件应符合NB/T47010-2010的要求. 5. 液位计接管安装要求按HG/T20584-2011的规定. 6. 设备制造过程中的焊前预热,层间温度,层间表面裂纹检测,消氢处理,焊后热处理以及相应的检测, 由制造厂自制工艺确定, 所有焊接工艺规程均须进行焊接工艺评定. 7. 堆焊过渡层焊条为A062，盖面层为A002. 8. 无损检测要求： (1) 所有焊缝坡口(包括A,B,D类焊缝)和基层背面清根后的焊根背面应按照NB/T 47013.4-2015做100% 磁粉检测，MT-%%131级合格. (2) 复合钢板的复层焊接接头按NB/T47013.5-2015进行100%渗透检测,PT-%%131级检测.
366 | V20907-17022-4714 rev1.dwg | 1.材料要求: 1).S30408板材应符合GB/T24511-2009中的2B级规定。 2).S30408锻件应符合NB/T47010- 2010中的规定。 3).S30408管材应符合GB/T14976-2012中的规定。 2.加工制造: 1).设备的焊缝表面不得有咬边,人孔接管与筒体焊接接头表面应圆滑过渡R8。 3.无损检测 1).吊耳(支腿)封头之间的焊缝应按NB/T 47013.5-2015进行100%渗透检测,PT-I级合格; 4.水压试验: 1).水压试验时应控制水中氯离子含量不超过25mg/L，水压试验合格后应将水渍清除干净。 2).水压试验合格后，设备应进行酸洗钝化处理，所形成的钝化膜用蓝点法检测，无蓝点合格。 5.包装运输： 1).设备的涂敷除应满足JB/T 4711-2003中的规定外还应满足17022-00H1100
367 | V20908-17022-1211 rev1.dwg | 1. 设备所用Q345R板材应符合GB/T713-2014的相关要求. 2. 20钢管应满足GB/T9948-2013及GB/T150.2-2011中5.1.4的相关规定. 3. 所用20II锻件应符合NB/T47008-2010中的要求。 4. 液位计接管安装公差按HG/T 20584-2011中规定。 5. 吊耳与设备之间的焊接接头需按NB/T47013.4-2015进行100%磁粉检测，MT-%%131级为合格。 6. 设备的涂敷,包装,运输应满足JB/T 4711-2003的规定，同时还应满足17022-00H1100-G-20 《防腐工程规定》的要求. 7. 管口方位按管口方位图。 注: 安全泄放装置设置在系统管线上.
368 | V20909-17022-1505 rev1.dwg | 1. 材料要求: 1).壳体所用复合板材应符合NB/T 47002.1-2009中B2级的要求,复层表面加工类型为1D级,并应逐张按NB/T 47013.3-2015 进行超声检测，UT-Ⅱ级合格。 其中复层S30403板材应满足GB/T 24511-2009要求；基层用Q345R板材应符合 GB/T 713-2014的要求,基层材料正火状态使用,应逐张按照NB/T 47013.3-2015进行超声检测,UT-Ⅱ级合格,并应逐张进行拉伸和 水压试验温度减17%%dC的夏比(V型缺口)冲击试验,均值KV%%1432%%144%%17541J，允许有一个试样的冲击功低于41J,但不得低29J; 焊缝和热影响区的试验要求同母材。 焊缝和热影响区的试验要求同母材。其中筒体基层用Q345R板材(t=116)另须增加一组在钢板厚度1/2处取样 的冲击试验，试验要求同上. 2).S30403钢管应符合GB/T14976-2012的要求. 3).16Mn锻件应符合NB/T47008-2010的要求, S30403锻件应符合NB/T47010-2010的要求. 4).本设备所采用的Ⅳ级锻件,应对其力学性能和化学成分进行复验. 2. 加工制造: 1).设备的焊缝表面不得有咬边, 角焊缝表面应圆弧过渡, 过渡圆角R%%17510mm, 接管内径边角处应倒圆角. 2).设备制造过程中的焊前预热,层间温度,层间表面裂纹检测,消氢处理,焊后热处理以及相应的检测, 由制 造厂自制工艺确定, 所有焊接工艺规程均须进行焊接工艺评定. 3).公称直径大于M36的螺柱和螺母应满足GB 150.4-2011中6.7.3的规定. 4).液位计的安装应符合HG/T 20584-2011中的要求. 3.无损检测:
369 | V20910-17022-4715 rev1.dwg | 1. 壳体所用复合板材应符合NB/T 47002.1-2009中B2级的要求,复层表面加工类型为1D级,并应逐张按NB/T 47013.3-2015 进行超声检测，UT-Ⅱ级合格。 其中复层S30403板材应满足GB/T 24511-2009要求；基层用Q345R板材应符合 GB/T 713-2014的要求,正火状态使用,并应逐张按照NB/T 47013.3-2015进行超声检测,UT-Ⅱ级合格. 2. 设备基层用Q345R板材应逐张进行拉伸和水压试验温度减17%%dC的夏比(V型缺口)冲击试验,冲击吸收能量KV%%1432%%144%%17541J， 允许有一个试样的冲击吸收能量低于41J,但不得低于29J; 焊缝和热影响区的试验要求同母材. 其中筒体基层用Q345R板材 (t=115)另须增加一组在钢板厚度1/2处取样的冲击试验，试验要求同上. 3. S30403钢管应符合GB/T14976-2012的要求. 4. 16Mn锻件应符合NB/T47008-2010的要求, S30403锻件应符合NB/T47010-2010的要求. 5. 液位计接管安装要求按HG/T20584-2011的规定. 6. 设备制造过程中的焊前预热,层间温度,层间表面裂纹检测,消氢处理,焊后热处理以及相应的检测, 由制造厂自制工艺确定, 所有焊接工艺规程均须进行焊接工艺评定. 7. 堆焊过渡层焊条为A062，盖面层为A002. 8. 无损检测要求： (1) 所有焊缝坡口(包括A,B,D类焊缝)和基层背面清根后的焊根背面应按照NB/T 47013.4-2015做100%磁粉检测，MT-%%131级合格. (2) 复合钢板的复层焊接接头按NB/T47013.5-2015进行100%渗透检测,PT-%%131级检测. (3) 吊耳及其与筒体的焊缝应按NB/T47013.4-2015进行100%磁粉检测,MT-%%131级合格.
370 | E21003-17022-2519 rev1.dwg
371 | E21004-17022-2508 rev1.dwg | 1. 材料要求 1.1. 本设备管箱的材料、制造及检验还应满足17022-0103《湿硫化氢腐蚀环境附加技术要求》中的规定。 1.2. 09MnNiDR钢板应符合GB/T 3531-2014的规定，正火+回火状态下使用。并逐张按照 NB/T47013.3-2015进行超声检测,UT-%%132级合格. 1.3. 09MnNiD锻件应满足NB/T47009-2017中的规定。 1.4.换热管采用GB/T13296-2013中的冷拔管，并满足NB/T47019.1-2011 和NB/T47019.5-2011的规定，按最小壁厚供货。 1.5.螺栓螺母用材应符合GB/T 150.2.-2011中的规定。其中35CrMoA螺柱用钢化学成分(熔炼分析) 中磷、硫含量应为P≤0.020%，S≤0.010,并进行-70℃的夏比(V型缺口)冲击试验，其冲击吸收 能量平均值KV2≥41J，允许一个试件的冲击吸收能量小于平均值，但不得小于29J。 2. 加工制造 2.1. 设备的焊缝表面不得有咬边。对接接头应磨平焊缝余高。受压元件角形焊缝应圆滑过渡，过渡圆角≥8mm。 内齐平接管内径边角处应倒圆R5~10。 2.2.低温材料之间的焊接采用超低氢型焊条，每批焊条按照GB/T3965-2012中水银法进行扩散氢含量复 验，扩散氢含量≤4ml/100g。
372 | E21005-17022-2509 rev1.dwg | 1. 材料要求 1.1. 本设备管箱的材料、制造及检验还应满足17022-0103《湿硫化氢腐蚀环境附加技术要求》中的规定。 1.2. 09MnNiDR钢板应符合GB/T 3531-2014的规定，正火+回火状态下使用。并逐张按照 NB/T47013.3-2015进行超声检测,UT-%%132级合格. 1.3. 09MnNiD锻件应满足NB/T47009-2017中的规定。 1.4.换热管采用GB/T13296-2013中的冷拔管，并满足NB/T47019.1-2011 和NB/T47019.5-2011的规定，按最小壁厚供货。 1.5.螺栓螺母用材应符合GB/T 150.2.-2011中的规定。其中35CrMoA螺柱用钢化学成分(熔炼分析) 中磷、硫含量应为P≤0.020%，S≤0.010,并进行-70℃的夏比(V型缺口)冲击试验，其冲击吸收 能量平均值KV2≥41J，允许一个试件的冲击吸收能量小于平均值，但不得小于29J。 2. 加工制造 2.1. 设备的焊缝表面不得有咬边。对接接头应磨平焊缝余高。受压元件角形焊缝应圆滑过渡，过渡圆角≥8mm。 内齐平接管内径边角处应倒圆R5~10。 2.2.低温材料之间的焊接采用超低氢型焊条，每批焊条按照GB/T3965-2012中水银法进行扩散氢含量复 验，扩散氢含量≤4ml/100g。
373 | E21010-17022-2538 rev1.dwg | 1.本设备的管箱材料、制造及检验还应满足17022-0103《湿硫化氢腐蚀环境附加技术要求》中的规定。 2.受压元件用09MnNiDR钢板应符合GB/T 3531-2014的规定，正火+回火状态下使用。管程所 用09MnNiDR钢板应逐张进行超声检测，符合NB/T 47013.3-2015中UT-Ⅱ级为合格。 3.本设备所用09MnNiD Ⅲ应满足NB/T47009-2017中的规定。 4.换热管采用GB/T13296-2013中的冷拔管，并满足NB/T47019.1-2011 和NB/T47019.5-2011的规定，按最小壁厚供货。 5.法兰用35CrMoA螺柱使用状态为调质，其化学成分(熔炼分析)中磷、硫含量应为P%%1740.020%、S%%1740.010%， 并进行-70℃下的夏比(V型缺口)低温冲击试验，要求三个试样的平均冲击功不小于41J。允许一个试件的 冲击吸收能量小于平均值，但不得小于29J。 6.低温材料之间的焊接采用超低氢型焊条，每批焊条按照GB/T3965-2012中水银法进行扩散氢含量复验， 扩散氢含量≤4ml/100g。 7.AB类焊缝及热影响区应进行-70℃的夏比(V型缺口)冲击试验，其冲击吸收能量应符合母材标准中的规定。 8.设备的焊缝表面不得有咬边。对接接头应磨平焊缝余高。受压元件角形焊缝应圆滑过渡，过渡圆角≥8mm。 内齐平接管内径边角处应倒圆R5~10。 9.设备A类焊接接头应按GB/T 150.4-2011中9.1条制备焊接试件。试件的检验方法按 NB/T 47016-2011的要求，合格指标同母材。 10.管板密封面与壳体轴线垂直,其垂直度公差1mm。
374 | E21010-17022-2539 rev1.dwg | 1.本设备的管箱材料、制造及检验还应满足17022-0103《湿硫化氢腐蚀环境附加技术要求》中的规定。 2.受压元件用09MnNiDR钢板应符合GB/T 3531-2014的规定，正火+回火状态下使用。管程所 用09MnNiDR钢板应逐张进行超声检测，符合NB/T 47013.3-2015中UT-Ⅱ级为合格。 3.本设备所用09MnNiD Ⅲ应满足NB/T47009-2017中的规定。 4.换热管采用GB/T13296-2013中的冷拔管，并满足NB/T47019.1-2011 和NB/T47019.5-2011的规定，按最小壁厚供货。 5.法兰用35CrMoA螺柱使用状态为调质，其化学成分(熔炼分析)中磷、硫含量应为P%%1740.020%、S%%1740.010%， 并进行-70℃下的夏比(V型缺口)低温冲击试验，要求三个试样的平均冲击功不小于41J。允许一个试件的 冲击吸收能量小于平均值，但不得小于29J。 6.低温材料之间的焊接采用超低氢型焊条，每批焊条按照GB/T3965-2012中水银法进行扩散氢含量复验， 扩散氢含量≤4ml/100g。 7.AB类焊缝及热影响区应进行-70℃的夏比(V型缺口)冲击试验，其冲击吸收能量应符合母材标准中的规定。 8.设备的焊缝表面不得有咬边。对接接头应磨平焊缝余高。受压元件角形焊缝应圆滑过渡，过渡圆角≥8mm。 内齐平接管内径边角处应倒圆R5~10。 9.设备A类焊接接头应按GB/T 150.4-2011中9.1条制备焊接试件。试件的检验方法按 NB/T 47016-2011的要求，合格指标同母材。 10.管板密封面与壳体轴线垂直,其垂直度公差1mm。
375 | E21010-17022-2540 rev1.dwg | 1.本设备的管箱材料、制造及检验还应满足17022-0103《湿硫化氢腐蚀环境附加技术要求》中的规定。 2.受压元件用09MnNiDR钢板应符合GB/T 3531-2014的规定，正火+回火状态下使用。管程所 用09MnNiDR钢板应逐张进行超声检测，符合NB/T 47013.3-2015中UT-Ⅱ级为合格。 3.本设备所用09MnNiD Ⅲ应满足NB/T47009-2017中的规定。 4.换热管采用GB/T13296-2013中的冷拔管，并满足NB/T47019.1-2011 和NB/T47019.5-2011的规定，按最小壁厚供货。 5.法兰用35CrMoA螺柱使用状态为调质，其化学成分(熔炼分析)中磷、硫含量应为P%%1740.020%、S%%1740.010%， 并进行-70℃下的夏比(V型缺口)低温冲击试验，要求三个试样的平均冲击功不小于41J。允许一个试件的 冲击吸收能量小于平均值，但不得小于29J。 6.低温材料之间的焊接采用超低氢型焊条，每批焊条按照GB/T3965-2012中水银法进行扩散氢含量复验， 扩散氢含量≤4ml/100g。 7.AB类焊缝及热影响区应进行-70℃的夏比(V型缺口)冲击试验，其冲击吸收能量应符合母材标准中的规定。 8.设备的焊缝表面不得有咬边。对接接头应磨平焊缝余高。受压元件角形焊缝应圆滑过渡，过渡圆角≥8mm。 内齐平接管内径边角处应倒圆R5~10。 9.设备A类焊接接头应按GB/T 150.4-2011中9.1条制备焊接试件。试件的检验方法按 NB/T 47016-2011的要求，合格指标同母材。 10.管板密封面与壳体轴线垂直,其垂直度公差1mm。
376 | E21011-17022-2510 rev1.dwg | 1.受压元件用Q345R钢板应符合GB/T 713-2014相关规定。Q345R钢板应逐张进行超声检测， 符合NB/T47013.3-2015中UT-Ⅱ级合格。 2.本设备受压元件用Q345R及其焊接接头应进行-20℃的夏比(V型缺口)低温冲击试验，要求三个试样 的平均冲击功不小于41J。允许其中1个试样的单个值低于41J，但不得低于29J. 3.本设备受压元件用16Mn 锻件应符合NB/T 47008-2017的相关规定。16MnD Ⅲ/Ⅳ锻件及 其焊接接头应进行-20℃的夏比(V型缺口)低温冲击试验，要求三个试样的平均冲击功不小于41J。允许 其中1个试样的单个值低于41J，但不得低于29J. 4.换热管应符合GB/T 21833-2008的冷拔管，并满足NB/T47019.1-2011和 NB/T47019.6-2011的规定，按最小壁厚供货。 5.管板密封面与壳体轴线垂直,其垂直度公差1mm。 6.换热管与管板的焊接采用两道焊，第一道焊缝为整个焊缝高度的1/2，第二道焊的起弧位置与第一道错开180°。 第一道焊接完成后，用0.1MPa的压缩空气进行气密性试验，试验合格后再焊第二道。第二道焊接完成后按 NB/T47013.5-2015进行渗透检测，PT-Ⅰ为合格。 7.设备A类焊接接头应按GB/T 150.4-2011中9.1条制备焊接试件。试件的检验方法按 NB/T 47016-2011的要求，合格指标同母材。
377 | E21012-17022-2511 rev1.dwg | 1. 材料使用规定： 1)壳体用Q345R板材应满足GB/T 713-2014中的相关规定；板材(包括母材、焊缝金属与热影响区)应进行 -20%%d下的夏比(V型缺口)低温冲击试验，试样的冲击吸收能量平均值要求为KV%%1432%%144≥41J，允许一个试样的 冲击吸收能量值小于规定值，但不得小于29J。 2)接管用10管材应满足GB/T9948-2013的要求,还应满足GB/T150.2-2011中第5.1.4条的要求; 3)20锻件应满足NB/T47008-2017的相关规定,其锻件应进行-20%%d下的夏比(V型缺口)低温冲击试验， 试样的冲击吸收能量平均值要求为KV%%1432%%144≥34J，允许一个试样的冲击吸收能量值小于规定值，但不得小于24J; 4)16Mn锻件应满足NB/T47008-2017的相关规定,其锻件应进行-20%%d下的夏比(V型缺口)低温冲击试验， 试样的冲击吸收能量平均值要求为KV%%1432%%144≥41J，允许一个试样的冲击吸收能量值小于规定值，但不得小于29J。 2. 本换热器的换热管采用GB/T13296-2013中的高级冷拔或冷轧钢管,钢管外径偏差:%%p0.1mm. 壁厚偏差%%p0.2mm.并符合NB/T47019-2011的相关规定. 3. 接管N04的制造应符合GB/T150.3-2011中6.6.1条d、e、f以及HG/T20582-2011中7.1.4的要求. 4. 管板密封面与壳体轴线垂直,其公差为1mm. 5. 换热管与管板的焊接接头按照NB/T47013.5-2015的相关规定进行100%渗透检测,PT-%%131级合格. 6. 吊耳与封头的焊缝按照NB/T47013.4-2015的相关规定进行100%磁粉检测,MT-%%131级合格. 7. 管板堆焊前的待堆焊表面需按NB/T47013.4-2005进行100%磁粉检测, 以MT-%%131级为合格;
378 | E21013-17022-2512 rev1.dwg | 1. 本换热器换热管采用GB/T 13296-2013中的高级精度冷拔钢管,并满足NB/T 47019-2011中热交换 器用管的规定.其外径的允许偏差为%%P0.10mm,其壁厚的允许偏差为 . 2. 设备本体所用的Q345R板材应符合GB/T 713-2014中的要求。受压元件用Q345R及其焊接接头应进行 -20%%DC的夏比(V型缺口)低温冲击试验，要求三个试样的平均冲击吸收能量算术平均值不小于41J。允许其中1个 试样的冲击吸收能量低于41J，但不得低于29J. 3. S30408板材应符合GB/T 24511-2009的要求,钢板的表面加工类型为1D级. 4. S31603锻件应符合NB/T 47010-2017的要求.S31603接管应符合GB/T 14976-2012中的规定。 5. 20接管材料应符合GB/T 9948-2013中的规定,钢管及其焊接接头并应进行-20%%DC夏比(V型缺口)低温冲击 试验。要求三个试样的平均冲击吸收能量算术平均值不小于31J。允许其中1个试样的冲击吸收能量低于31J，但不 得低于22J. 6. 16Mn,20锻件应符合NB/T 47008-2010的要求.锻件及其焊接接头应进行-20℃的夏比(V型缺口)低温 冲击试验。要求三个试样的平均冲击吸收能量算术平均值不小于41J。允许其中1个试样的冲击吸收能量低于41J， 但不得低于29J. 7. 管板密封面与壳体轴线垂直,其公差为1mm. 8. 换热管与管板的焊接采用两道焊,第一道焊缝高度为整个焊缝高度的1/2,第二道焊缝的起弧位置与第一道错开180%%d. 第一道焊缝焊完后,壳程以0.1MPa的压缩空气进行气密性试验,合格后再焊第二道焊缝. 9. 换热管与管板的焊接接头按NB/T 47013.5-2015进行100%渗透检测，符合PT-Ⅰ级为合格。
379 | E21014-17022-2513 rev1.dwg | 1.本设备的材料、制造及检验还应满足17022-0103《湿硫化氢腐蚀环境附加技术要求》中的规定。 2.受压元件用09MnNiDR钢板应符合GB/T 3531-2014的规定，正火+回火状态下使用。并 逐张进行超声检测，符合NB/T 47013.3-2015中UT-Ⅱ级为合格。 3.本设备所用09MnNiD Ⅲ应满足NB/T47009-2017中的规定。 4.换热管采用GB/T13296-2013中的冷拔管，并满足NB/T47019.1-2011 和NB/T47019.5-2011的规定，按最小壁厚供货。 5.法兰用35CrMoA螺柱使用状态为调质，其化学成分(熔炼分析)中磷、硫含量应为P%%1740.020%、S%%1740.010%， 并进行-70℃下的夏比(V型缺口)低温冲击试验，要求三个试样的平均冲击功不小于41J。允许一个试件的 冲击吸收能量小于平均值，但不得小于29J。 6.低温材料之间的焊接采用超低氢型焊条，每批焊条按照GB/T3965-2012中水银法进行扩散氢含量复验， 扩散氢含量≤4ml/100g。 7.AB类焊缝及热影响区应进行-70℃的夏比(V型缺口)冲击试验，其冲击吸收能量应符合母材标准中的规定。 8.设备的焊缝表面不得有咬边。对接接头应磨平焊缝余高。受压元件角形焊缝应圆滑过渡，过渡圆角≥8mm。 内齐平接管内径边角处应倒圆R5~10。
380 | E21015-17022-2514 rev1.dwg | 1. 材料使用规定： 1)壳体用Q345R板材应满足GB/T 713-2014中的相关规定；板材(包括母材、焊缝金属与热影响区)应进行 -20%%d下的夏比(V型缺口)低温冲击试验，试样的冲击吸收能量平均值要求为KV%%1432%%144≥41J，允许一个试样的 冲击吸收能量值小于规定值，但不得小于29J。 2)接管用10管材应满足GB/T9948-2013的要求,还应满足GB/T150.2-2011中第5.1.4条的要求; 3)20锻件应满足NB/T47008-2017的相关规定,其锻件应进行-20%%d下的夏比(V型缺口)低温冲击试验， 试样的冲击吸收能量平均值要求为KV%%1432%%144≥34J，允许一个试样的冲击吸收能量值小于规定值，但不得小于24J; 4)16Mn锻件应满足NB/T47008-2017的相关规定,其锻件应进行-20%%d下的夏比(V型缺口)低温冲击试验， 试样的冲击吸收能量平均值要求为KV%%1432%%144≥41J，允许一个试样的冲击吸收能量值小于规定值，但不得小于29J。 2. 本换热器的换热管采用GB/T13296-2013中的高级冷拔或冷轧钢管,钢管外径偏差:%%p0.1mm. 壁厚偏差%%p0.2mm.并符合NB/T47019-2011的相关规定. 3. 管板密封面与壳体轴线垂直,其公差为1mm. 4. 换热管与管板的焊接接头按照NB/T47013.5-2015的相关规定进行100%渗透检测,PT-%%131级合格. 5. 吊耳与封头的焊缝按照NB/T47013.4-2015的相关规定进行100%磁粉检测,MT-%%131级合格. 6. 管板堆焊前的待堆焊表面需按NB/T47013.4-2005进行100%磁粉检测, 以MT-%%131级为合格; 堆焊层表面需按NB/T47013.5-2015中进行渗透检测,合格级别为PT-%%131级.
381 | E21016-17022-2515 rev1.dwg | 1. 材料使用规定： 1).壳体所用09MnNiDR板材应满足GB/T3531-2014的规定,正火加回火状态使用; 2).壳体用S30408板材应满足GB/T24511-2009中的相关规定,表面加工类型2B; 3).09MnNiD锻件应满足NB/T 47009-2017的要求; 4).S30408锻件应满足NB/T47010-2017的相关规定. 5).螺栓螺母用材应符合GB/T 150.2.-2011中的规定，并在调质状态下使用。35CrMoA螺柱用钢化学成分（熔炼分析）中磷、硫含量 应为P%%1740.020%、,S%%1740.010%.35CrMoA螺柱用钢进行-45C%%D下夏比（V）冲击试验,其冲击吸收能量平均值KV%%1432%%144%%17541J，允许 其中一个试样的冲击吸收能量值小于平均值，但不得小于29J。 2. 本设备的壳程侧为湿H2S腐蚀环境，需满足17022-0103《湿硫化氢腐蚀环境附加技术要求》。 3. 本换热器的换热管采用GB/T13296-2013中的高级冷拔或冷轧钢管,按最小壁厚供货,钢管外径偏差%%p0.1mm, 壁厚正偏差0.4mm，负偏差0mm；并符合NB/T47019-2011的相关规定. 4. 管板密封面与壳体轴线垂直,其公差为1mm. 5. 设备焊缝表面不得有咬边. 6. 换热管与管板的焊接采用两道焊，第一道焊缝为整个焊缝高度的1/2，第二道焊的起弧位置与第一道错开180%%D.第一道焊接完成后， 用0.1MPa的压缩空气进行气密性试验，试验合格后再焊第二道。第二道焊接完成后按NB/T47013.5-2015进行渗透检测，PT-Ⅰ为合格。 7. 本设备需按GB150.4-2011中第9条的规定制备产品焊接试件, 焊接试样的检验与评定按NB/T 47016-2011的要求进行，
382 | E21017-17022-2516 rev1.dwg | 1. 材料要求 1.1. 本设备的管箱材料、制造及检验还应满足17022-0103《湿硫化氢腐蚀环境附加技术要求》中的规定。 1.2. 09MnNiDR钢板应符合GB/T 3531-2014的规定，正火+回火状态下使用。 1.3. 09MnNiD锻件应满足NB/T47009-2017中的规定。 1.4.换热管采用GB/T13296-2013中的冷拔管，并满足NB/T47019.1-2011 和NB/T47019.5-2011的规定，按最小壁厚供货。 1.5.螺栓螺母用材应符合GB/T 150.2.-2011中的规定。其中35CrMoA螺柱用钢化学成分(熔炼分析) 中磷、硫含量应为P≤0.020%，S≤0.010,并进行-70℃的夏比(V型缺口)冲击试验，其冲击吸收 能量平均值KV2≥41J，允许一个试件的冲击吸收能量小于平均值，但不得小于29J。 2. 加工制造 2.1. 设备的焊缝表面不得有咬边。对接接头应磨平焊缝余高。受压元件角形焊缝应圆滑过渡，过渡圆角≥8mm。 内齐平接管内径边角处应倒圆R5~10。 2.2.低温材料之间的焊接采用超低氢型焊条，每批焊条按照GB/T3965-2012中水银法进行扩散氢含量复 验，扩散氢含量≤4ml/100g。 2.3. AB类焊缝及热影响区应进行-70℃的夏比(V型缺口)冲击试验，其冲击吸收能量平均值%%17560J,允许一个试件 冲击吸收能量小于平均值，但不得小于42J。
383 | E21018-17022-2517 rev1.dwg | 1. 材料要求: 1.1 08N3DR钢板应符合GB/T3531-2014的规定,正火+回火状态下使用。 1.2 08N3D锻件应满足NB/T47009-2017中的规定。 1.3 S30408换热管采用GB/T 13296-2013中冷拔管,并满足NB/T47019.1-2011和 NB/T47019.5-2011的规定,按最小壁厚供货. 1.4 螺栓螺母用材应符合GB/T 150.2-2011中的规定,其中35CrMoA螺柱用钢化学成分(熔炼分析) 中磷,硫含量应为P≤0.020%,S≤0.010%,并进行-45%%DC的夏比(V型缺口)冲击试验,3个标准试样的冲 击功平均值KV2≥41J,其中允许1个试样的冲击功数值低于上述值,但不能低于29J. 2. 加工制造: 2.1 设备的焊缝表面不得有咬边。对接接头应磨平焊缝余高。受压元件角形焊缝应圆滑过渡，过渡圆角≥8mm。 内齐平接管内径边角处应倒圆R5~10。 2.2 低温材料之间的焊接采用超低氢型焊条，每批焊条按照GB/T3965-2012中水银法进行扩散氢含量复验， 扩散氢含量≤4ml/100g。 2.3 AB类焊缝及热影响区应进行-100℃的夏比(V型缺口)冲击试验，其冲击吸收能量平均值KV2≥60J， 允许一个试件的冲击吸收能量小于平均值，但不得小于42J。 2.4 设备A类焊接接头应按GB/T 150.4-2011中9.1条制备焊接试件。试件的检验方法按 NB/T 47016-2011的要求，合格指标同母材。
384 | E21019-17022-2541 rev1.dwg
385 | E21019-17022-2542 rev1.dwg
386 | E21019-17022-2543 rev1.dwg
387 | E21022-17022-2518 rev1.dwg
388 | E21023-17022-2507 rev1.dwg
389 | V21001-17022-4702 rev1.dwg
390 | V21002-17022-1207 rev1.dwg | 1. 材料要求 1.1. 本设备按湿硫化氢腐蚀环境设计,设备的主要受压元件材料,制造,检验和验收应符合17022-0103的相关规定. 1.2. 08Ni3DR钢板应符合GB/T 3531-2014的规定,正火+回火状态下使用,并逐张进行超声检测,按NB/T47013.3-2015中UT-%%132级合格. 1.3. 08Ni3D锻件应满足NB/T47009-2017中的规定. 1.4. 螺栓螺母用材应符合GB/T 150.2.-2011中的规定.其中30CrMoA螺柱用钢化学成分(熔炼分析)中磷,硫含量应为 P%%1740.015%,S%%1740.008%;并进行-80%%DC的夏比(V型缺口)冲击试验,其冲击吸收能量平均值KV2%%17441J,允许一个试件 的冲击吸收能量小于平均值,但不得小于29J.并进行-80%%DC的夏比(V型缺口)冲击试验,其冲击吸收能量平均值KV2%%17441J, 允许一个试件的冲击吸收能量小于平均值,但不得小于29J. 2. 加工制造 2.1. 设备的焊缝表面不得有咬边.对接接头应磨平焊缝余高.受压元件角形焊缝应圆滑过渡,过渡圆角%%1758mm.内齐平接管内径边角处应倒圆R5~10. 2.2. 低温材料之间的焊接采用超低氢型焊条,每批焊条按照GB/T3965-2012中水银法进行扩散氢含量复验,扩散氢含量≤4ml/100g. 2.3. 板材,锻件(包括焊接接头及热影响区)应进行-100%%DC的夏比(V型缺口)冲击试验,其冲击吸收能量应符合母材标准中的规定. 2.4. 设备A类焊接接头应按GB/T 150.4-2011中9.1条制备焊接试件.试件的检验方法按NB/T 47016-2011的要求,合格指标同母材. 2.5. 液位计管口及其本设备的尺寸公差应满足HG/T20584-2011中的规定. 2.6. 与设备焊接的连接件及垫板应在设备热处理前焊接完毕,热处理后不允许在预留垫板以外的部位施焊.
391 | V21003-17022-1208 rev1.dwg | 1. 材料要求 1.1. 本设备按湿硫化氢腐蚀环境设计,设备的主要受压元件材料,制造,检验和验收按照17022-0103的相关规定. 1.2. 08Ni3DR钢板应符合GB/T 3531-2014的规定,正火+回火状态下使用,并逐张进行超声检测,按NB/T47013.3-2015中UT-%%132级合格. 1.3. 08Ni3D锻件应满足NB/T47009-2017中的规定. 1.4. 螺栓螺母用材应符合GB/T 150.2.-2011中的规定.其中30CrMoA螺柱用钢化学成分(熔炼分析)中磷,硫含量应为 P%%1740.015%,S%%1740.008%;并进行-80%%DC的夏比(V型缺口)冲击试验,其冲击吸收能量平均值KV2%%17441J,允许一个试件 的冲击吸收能量小于平均值,但不得小于29J.并进行-80%%DC的夏比(V型缺口)冲击试验,其冲击吸收能量平均值KV2%%17441J, 允许一个试件的冲击吸收能量小于平均值,但不得小于29J. 2. 加工制造 2.1. 设备的焊缝表面不得有咬边.对接接头应磨平焊缝余高.受压元件角形焊缝应圆滑过渡,过渡圆角%%1758mm.内齐平接管内径边角处应倒圆R5~10. 2.2. 低温材料之间的焊接采用超低氢型焊条,每批焊条按照GB/T3965-2012中水银法进行扩散氢含量复验,扩散氢含量≤4ml/100g. 2.3. AB类焊接接头应进行-100%%DC的夏比(V型缺口)冲击试验,其冲击吸收能量应符合母材标准中的规定. 2.4. 设备A类焊接接头应按GB/T 150.4-2011中9.1条制备焊接试件.试件的检验方法按NB/T 47016-2011的要求,合格指标同母材. 2.5. 液位计管口及其本设备的尺寸公差应满足HG/T20584-2011中的规定. 2.6. 与设备焊接的连接件及垫板应在设备热处理前焊接完毕,热处理后不允许在预留垫板以外的部位施焊.
392 | V21004-17022-1209 rev1.dwg | 1.1 本设备按湿硫化氢腐蚀环境设计,设备的主要受压元件材料,制造,检验和验收还应符合17022-0103的相关要求.
393 | V21005-17022-1210 rev1.dwg | 1. 设备用Q345R应符合GB/T713-2014的相关要求. 2. 16Mn锻件应满足NB/T47008-2017的相关规定. 3. 10钢管应满足GB/T9948-2013的相关规定,同时还应满足GB/T150.2-2011 中5.1.4条的相关规定. 4. 设备用Q345R应在-20%%DC下进行V形缺口冲击试验,三个标准试样的冲击功吸收能量平均值KV2%%17541J, 允许一个试样的冲击吸收能量值低于41J,但不得低于29J. 5. 设备用16Mn锻件应在-20%%DC下进行V形缺口冲击试验,三个标准试样的冲击功吸收能量平均值KV2%%17534J, 允许一个试样的冲击吸收能量值低于34J,但不得低于24J. 6. 设备用10钢管应在-20%%DC下进行V形缺口冲击试验,三个标准试样的冲击功吸收能量平均值KV2%%17540J, 允许一个试样的冲击吸收能量值低于40J,但不得低于28J. 7. 液位计接管的安装按照HG/T20584-2011的相关要求. 8. 设备涂漆按17022-00H1100-G-20按<<防腐工程规定>>执行. 9. 管口方位见管口方位图,图号见选用表.
394 | V21006-17022-4703 rev1.dwg
395 | V21007-17022-4704 rev1.dwg
396 | V21008-17022-4705 rev1.dwg
397 | V21009-17022-4706 rev1.dwg
398 | V21010-17022-1504 rev1.dwg | 1. 本设备应符合HG/T 20585-2011中4.0.2条及8.2条的相关规定. 2. 设备所用S30408钢板应符合GB/T24511-2009中的要求,表面加工类型1D. 封头应进行固溶处理. 3. 设备所用S30408管材应符合GB/T 14976-2012中的规定. 4. 设备所用S30408锻件应符合NB/T 47010-2010中的规定. 5. 螺栓螺母用材应符合GB/T 150.2.-2011中的规定.其中30CrMoA螺柱用钢化学成分(熔炼分析)中磷,硫含量应为 P%%1740.015%,S%%1740.008%;并进行-110%%DC的夏比(V型缺口)冲击试验,其冲击吸收能量平均值KV2%%17441J,允许一个试件 的冲击吸收能量小于平均值,但不得小于29J.并进行-80%%DC的夏比(V型缺口)冲击试验,其冲击吸收能量平均值KV2%%17441J, 允许一个试件的冲击吸收能量小于平均值,但不得小于29J. 6. 设备的焊缝表面不得有咬边.对接接头应磨平焊缝余高.受压元件角形焊缝应圆滑过渡,过渡圆角%%1758mm. 内齐平接管内径边角处应倒圆R5~10. 7. 液位计接管安装允差按HG/T 20584-2011中规定. 8. 设备壳体上焊缝表面不允许有咬边.
399 | E22006-17022-2534 rev0.dwg
400 | E22007-17022-2535 rev0.dwg | R5 %%132
401 | V22001-17022-1218 rev0.dwg
402 | V22003-17022-1219 rev0.dwg | 1. 材料要求 1.1 设备壳体所用Q345R板材应符合GB/T 713-2014的要求. 1.2 设备所用16Mn锻件应符合NB/T 47008-2017的要求。 1.3 设备所用Q345R板材应逐张进行拉伸和-20%%dC的夏比(V型缺口)冲击试验,冲击吸收能量值KV%%1432%%144%%17541J， 允许有一个试样的冲击吸收能量低于41J,但不得低于29J; 焊缝和热影响区的试验要求同母材。 1.4 本设备所用16Mn锻件应进行-20%%DC的夏比(V型缺口)低温冲击试验，要求三个试样的平均冲击吸收能量 不小于41J。允许其中1个试样的冲击吸收能量低于41J，但不得低于29J. 1.5 本设备用Q345D钢管应符合GB/T 6479-2013的相关规定，钢管及其焊接接头并应进行-20%%DC 夏比(V型缺口)低温冲击试验。外径小于219mm的钢管沿钢管纵向取样，要求三个试样的平均冲击功不 小于40J。允许其中1个试样的冲击功值低于40J，但不得低于28J. 2. 加工制造 2.1 液位计接管法兰安装允差按HG/T 20584-2011《钢制化工容器制造技术要求》中的规定; 2.2 公称直径大于M36的螺柱和螺母应满足GB/T 150.4-2011中6.7.3的规定. 2.3 设备焊缝不得存在咬边，内平齐接管内径边角处应倒圆R5~10。 3. 无损检测 3.1 DN<250的接管与接管,接管与法兰对接接头按NB/T 47013.4-2015进行100%磁粉检测, 符合MT-Ⅰ级为合格.
403 | V22004-17022-1508 rev0.dwg | 1. 材料要求 1.1 本设备应符合《钢制低温压力容器技术规定》HG/T 20585-2011中4.0.2条的要求。 1.2 设备所用S30408板材应符合GB/T 24511-2009的规定,表面加工类型2B型. 1.3 设备所用S30408锻件应符合NB/T 47010-2017的要求. 1.4 设备所用S30408管材应满足GB/T 14976-2012的要求. 1.5 焊缝金属(包括焊缝接头和热影响区)应进行-196%%dC的夏比(V型缺口)低温冲击试验,3个试样的 冲击吸收能量算术平均值KV%%1432%%144%%17531J.允许一个试样的单个值小于31J，但不得小于27J. 2. 加工制造 2.1 液位计接管法兰安装允差按HG/T 20584-2011《钢制化工容器制造技术要求》中的规定; 2.2 本设备焊缝不得有咬边，设备A类焊接接头应制备产品焊接试件。试件的检验和评定应符合 NB/T 47016-2011的要求，合格指标同母材。 2.3 设备水压试验时，应控制水中氯离子含量不超过25毫克/升。 2.4 液压试验和气密性试验合格后，不锈钢表面清除污垢去油并作酸洗钝化处理,所形成的钝化膜进行 蓝点检查，无蓝点为合格。 3. 无损检测 3.1 DN<250的接管与接管,接管与法兰对接接头按NB/T 47013.5-2015进行100%渗透 检测, 符合PT-Ⅰ级为合格.
404 | 17022-2301_E20901.dwg | 1. 本换热器壳体所使用复合钢板应满足NB/T47002.1-2009中B2级的相关规定,Q345R板材应满足GB/T713-2014的 相关规定,Q345R的板材应为正火状态下使用.所用覆层S32168板材应符合GB/T24511-2009表面加工类型2B型.16Mn锻件 应满足NB/T47008-2010的相关规定,16Mn钢管应满足GB/T9948-2013的相关规定,同时还应满足GB/T150.2-2011中5.1.4 条的相关规定. 2. 管箱使用的复合板基层Q345R应逐张按照NB/T47013.3-2015的相关规定进行超声检测,UT-%%132级合格,壳程的板材应逐张按照 NB/T47013.3-2015的相关规定进行超声检测,UT-%%132级合格. 3. Q345R钢板应逐张进行设计温度下的拉伸和-20°C的夏比(V型缺口)冲击试验,三个标准试样的冲击功吸收能量平均值KV2%%17541J, 允许一个试样的冲击吸收能量值低于41J,但不得低于29J. 4. 复合钢板的覆层焊接接头及堆焊层表面应按照NB/T47013.5-2015的相关规定进行100%渗透检测,PT-%%131级合格. 5. IV级锻件应进行机械性能和化学成分的复验. 6. 换热器换热管的标准为GB/T13296-2013中的冷拔或冷轧管,对弯曲半径小于125mm的换热管进行固溶处理. 7. 管板密封面与壳体轴线垂直,其公差为1mm. 8. 换热管与管板的焊接采用两道焊,第一道焊缝高度为整个焊缝高度的二分之一,第二道焊缝的起弧位置与第一道错开180%%d. 第一道焊缝焊完后,壳程以0.3MPa的压缩空气进行气密性试验,合格后再焊第二道焊缝,第二道焊缝焊完后,仍用0.3MPa 的压缩空气进行气密性试验. 9. 换热管与管板的管接头应按照NB/T47013.5-2015进行100%的渗透探伤,PT-%%131级合格. 10. 筒体%%C1560X80与壳程筒体焊缝内外壁均应打磨圆滑(无尖角),圆角半径R=10mm,且按照NB/T47013.4-2015进行
405 | 17022-2302_E20904.dwg | 1. 本换热器换热管采用GB/T13296-2013中的冷拔钢管,并符合NB/T47019.1-2011规定,其外径允许偏差为士0.10mm, 壁厚允许偏差为+0.20mm. 2. 设备所用15CrMoR钢板应符合GB/T713-2014中的规定,正火加回火状态使用,并应逐张按照NB/T47013.3-2015进行超声检测, UT-%%132级为合 格;设备用15CrMo钢板应采取适当措施避免回火脆化现象:15CrMoR钢板应进行水压试验温度减17%%D下的V型缺口冲击试验, 冲击吸收能量平均值KV%%1432%%144%%17547J. 其中允许一个试样的冲击吸收能量可小于规定值,但不得小于42J; 3. 管程15CrMoR板材应每张热处理钢板进行480°C时的高温拉伸试验,其值不得低于164MPa;壳程15CrMoR板材应每张热处理钢板进行 400°C时的高温拉伸试验,其值不得低于176MPa;管板用15CrMo锻件应进行480°C下的高温拉伸试验,其屈服强度值不得低于164MPa. 4. 设备所用15CrMo锻件应符合NB/T47008-2010中的规定,IV级锻件应按照相应标准进行力学性能和化学成分复验. 5. Q345R的板材应为正火状态下使用.16Mn锻件应满足NB/T47008-2010的相关规定,16Mn钢管应满足GB/T9948-2013 的相关规定,同时还应满足GB/T150.2-2011中5.1.4条的相关规定. 6. 膨胀节的材料为S30408板材,材料应满足GB/T24511-2009的相关要求,膨胀节的制造,检验,验收应满足GB16749-1997
406 | 17022-2303_E20905.dwg
407 | 17022-2304_E20908.dwg | 1. 本换热器壳体所使用复合钢板应满足NB/T47002.1-2009中B2级的相关规定,Q345R板材应满足GB/T713-2014的 相关规定,t=50mm的板材应为正火状态下使用.所用覆层S32168板材应符合GB/T24511-2009表面加工类型2B型.16Mn锻件 应满足NB/T47008-2010的相关规定,20钢管应满足GB/T9948-2013的相关规定,同时还应满足GB/T150.2-2011中5.1.4 条的相关规定. 2. 管箱使用的复合板基层Q345R应逐张按照NB/T47013.3-2015的相关规定进行超声检测,UT-%%132级合格,壳程的板材应逐张按照 NB/T47013.3-2015的相关规定进行超声检测,UT-%%132级合格. 3. 复合钢板的覆层焊接接头及堆焊层表面应按照NB/T47013.5-2015的相关规定进行100%渗透检测,PT-%%131级合格. 4. IV级锻件应进行机械性能和化学成分的复验. 5. 换热器换热管的标准为GB/T13296-2013中的冷拔或冷轧管,对弯曲半径小于125mm的换热管进行固溶处理. 6. 管板密封面与壳体轴线垂直,其公差为1mm. 7. 换热管与管板的焊接采用两道焊,第一道焊缝高度为整个焊缝高度的二分之一,第二道焊缝的起弧位置与第一道错开180%%d. 第一道焊缝焊完后,壳程以0.3MPa的压缩空气进行气密性试验,合格后再焊第二道焊缝,第二道焊缝焊完后,仍用0.3MPa 的压缩空气进行气密性试验. 8. 换热管与管板的管接头应按照NB/T47013.5-2015进行100%的渗透探伤,PT-%%131级合格. 9. 筒体%%C1950X45与壳程筒体焊缝内外壁均应打磨圆滑(无尖角),圆角半径R=10mm,且按照NB/T47013.4-2015进行 100%磁粉检测,MT-%%131级合格.
408 | 17022-2305_E20909AB.dwg | 1. 本换热器壳体所使用复合钢板应满足NB/T47002.1-2009中B2级的相关规定,Q345R板材应满足GB/T713-2014的 相关规定,t=50mm的板材应为正火状态下使用.所用覆层S32168板材应符合GB/T24511-2009表面加工类型2B型.16Mn锻件 应满足NB/T47008-2010的相关规定,20钢管应满足GB/T9948-2013的相关规定,同时还应满足GB/T150.2-2011中5.1.4 条的相关规定. 2. 管箱使用的复合板基层Q345R应逐张按照NB/T47013.3-2015的相关规定进行超声检测,UT-%%132级合格,壳程的板材应逐张按照 NB/T47013.3-2015的相关规定进行超声检测,UT-%%132级合格. 3. 复合钢板的覆层焊接接头及堆焊层表面应按照NB/T47013.5-2015的相关规定进行100%渗透检测,PT-%%131级合格. 4. IV级锻件应进行机械性能和化学成分的复验. 5. 换热器换热管的标准为GB/T13296-2013中的冷拔或冷轧管,对弯曲半径小于125mm的换热管进行固溶处理. 6. 管板密封面与壳体轴线垂直,其公差为1mm. 7. 换热管与管板的焊接采用两道焊,第一道焊缝高度为整个焊缝高度的二分之一,第二道焊缝的起弧位置与第一道错开180%%d. 第一道焊缝焊完后,壳程以0.3MPa的压缩空气进行气密性试验,合格后再焊第二道焊缝,第二道焊缝焊完后,仍用0.3MPa 的压缩空气进行气密性试验. 8. 换热管与管板的管接头应按照NB/T47013.5-2015进行100%的渗透探伤,PT-%%131级合格. 9. 筒体%%C1900X50与壳程筒体焊缝内外壁均应打磨圆滑(无尖角),圆角半径R=10mm,且按照NB/T47013.4-2015进行 100%磁粉检测,MT-%%131级合格.
409 | 17022-2306_E20916AB.dwg | 1. 本换热器壳体所使用复合钢板应满足NB/T47002.1-2009中B2级的相关规定,Q345R板材应满足GB/T713-2014的 相关规定,Q345R的板材应为正火状态下使用.所用覆层S32168板材应符合GB/T24511-2009表面加工类型2B型.16Mn锻件 应满足NB/T47008-2010的相关规定,16Mn钢管应满足GB/T9948-2013的相关规定,同时还应满足GB/T150.2-2011中5.1.4 条的相关规定. 2. 管箱使用的复合板基层Q345R应逐张按照NB/T47013.3-2015的相关规定进行超声检测,UT-%%132级合格,壳程的板材应逐张按照 NB/T47013.3-2015的相关规定进行超声检测,UT-%%132级合格. 3. Q345R钢板应逐张进行设计温度下的拉伸和-20°C的夏比(V型缺口)冲击试验,三个标准试样的冲击功吸收能量平均值KV2%%17541J, 允许一个试样的冲击吸收能量值低于41J,但不得低于29J. 4. 复合钢板的覆层焊接接头及堆焊层表面应按照NB/T47013.5-2015的相关规定进行100%渗透检测,PT-%%131级合格. 5. IV级锻件应进行机械性能和化学成分的复验. 6. 换热器换热管的标准为GB/T13296-2013中的冷拔或冷轧管,对弯曲半径小于125mm的换热管进行固溶处理. 7. 管板密封面与壳体轴线垂直,其公差为1mm. 8. 换热管与管板的焊接采用两道焊,第一道焊缝高度为整个焊缝高度的二分之一,第二道焊缝的起弧位置与第一道错开180%%d. 第一道焊缝焊完后,壳程以0.3MPa的压缩空气进行气密性试验,合格后再焊第二道焊缝,第二道焊缝焊完后,仍用0.3MPa 的压缩空气进行气密性试验. 9. 换热管与管板的管接头应按照NB/T47013.5-2015进行100%的渗透探伤,PT-%%131级合格. 10. 筒体%%C1480X90与壳程筒体焊缝内外壁均应打磨圆滑(无尖角),圆角半径R=10mm,且按照NB/T47013.4-2015进行
410 | 17022-2307_E20917.dwg
411 | 17022-2530_E21101.dwg
412 | 17022-2531_E21103.dwg
413 | 17022-2532_E21105.dwg
414 | 17022-2533_E21107.dwg
415 | 17022-2544_E21109.dwg
416 | 17022-3003-01_T21004.dwg | 1).壳体所用Q245R钢板应满足GB/T713-2014的规定，正火状态下使用，并按照 NB/T47013.3-2015逐张进行100%超声检测，符合UT-%%132级合格;N6接管所用 16MnDR板材须符合GB/T3531-2014的要求。 2).设备所用10管材应满足GB/T9948-2013的要求外，还应满足GB150.2-2011中第5.1.4条的要求。 3).设备所用20钢锻件应满足NB/T 47008-2017的要求；N6接管法兰用16MnDR锻件应满足 NB/T 47009-2017的要求。 4).(1)Q245R板材(包括母材、焊缝金属与热影响区)应进行-20%%d下的夏比(V型缺口)低温冲击试验，试样 的冲击吸收能量平均值要求为KV%%1432%%144≥34J，允许一个试样的冲击吸收能量值小于规定值，但不得小于24J。 (2)10管材(包括母材、焊缝金属与热影响区)应进行-20%%d下的夏比(V型缺口)低温冲击试验，试样的 冲击吸收能量平均值要求为KV%%1432%%144≥40J，允许一个试样的冲击吸收能量值小于规定值，但不得小于28J。 (3)20钢锻件(包括母材、焊缝金属与热影响区)应进行-20%%d下的夏比(V型缺口)低温冲击试验，试样的 冲击吸收能量平均值要求为KV%%1432%%144≥34J，允许一个试样的冲击吸收能量值小于规定值，但不得小于24J。 (4)当焊缝两侧的母材具有不同的冲击试验要求时，焊缝的冲击吸收能量应按两侧母材中抗拉强度较低一侧的值。 5).材料应符合HG/T20581-2011中7.8.2条第2款的规定. 1).设备的材料、制造及检验还应满足17022-0103《湿硫化氢腐蚀环境附加技术要求》中的规定.
417 | 17022-3004-01_T21005.dwg
418 | 17022-3004_T21005-1版.dwg
419 | E20701-17022-2501.dwg | 1.本换热器换热管的标准为GB/T13296,其外径偏差为%%p0.2mm,壁厚偏差为%%145+0.24%%146-0.20%%144mm. 2.管板密封面与壳体轴线垂直,其公差为1mm. 3.压力试验用水,水中氯离子含量不超过25mg/l 4.吊耳与管箱之间的焊缝应进行100%磁粉探伤,合格级别为JB/T4730中的MT-%%131级. 5.管口,铭牌方位按本图. 注:吊耳只能用于吊装管箱.
420 | E20804-17022-2505.dwg | 1. 本设备壳程属湿H2S应力腐蚀环境,制造应符合HG20581-2011中6.7.2条的1~5款. 2. 换热管的标准为GB13296,其外径偏差为%%p0.20mm,其壁厚偏差为 3. 管板密封面与壳体轴线垂直,其公差为1mm. 4. 管口方位按本图. 注: 1.管箱吊耳只用于起吊管箱. 2.压力容器使用单位应严格规范操作,并严格定期检验,检查压力容器实际的使用寿命与预期 的设计寿命的符合性,确保压力容器的安全使用.
421 | E20912已改.dwg | 1.材料要求 1) 设备用不锈钢板材应满足GB/T24511-2009的要求，表面加工等级1D; 2) 设备用不锈钢管应满足GB/T14976-2012的要求； 3) 设备用不锈钢锻件应满足NB/T47010-2010的要求; 4)换热管用S30403管材应采用GB/T13296-2013中的冷轧或冷拔无缝钢管，其外径允许偏差为士0.10mm,壁厚允许偏差为士0.20mm; 2.加工制造要求 1) 管板密封面与壳体轴线垂直，其公差为1mm； 3.无损检测要求 1) 换热管与管板的焊接接头按NB/T47013.5-2015进行100％渗透检测，PT-I级为合格； 2) 换热管与管板的焊接采用两道焊, 第一道焊缝高度为整个焊缝高度的二分之一, 第二道焊的起弧位置与第一道错开180°,第一道焊接完成后, 用0.3MPa的压缩空气进行气密性试验, 试验合格后, 再进行第二道的焊接,第二道焊接完成后, 仍用0.3MPa的压缩空气进行气密性试验. 3) 吊耳与管箱焊接接头按NB/T 47013.5-2015进行100%渗透检测， PT-I级合格; 4) 设备水压试验合格后，不锈钢部分应进行酸洗钝化处理，所形成的钝化膜用蓝点法检测，无蓝点合格． 4.检验验收要求 1) 设备水压试验时，应控制水中氯离子的含量不超过25毫克/升，水压试验后应将水渍清除干净. 5.包装运输要求
422 | E20913已改.dwg | 2) 设备壳程的焊缝表面不得存在咬边；
423 | E20918已改.dwg | 1.本换热器换热管采用GB/T13296-2013中的冷拔钢管,其外径允许偏差为士0.1mm,壁厚允许偏差为士0.2mm; 2.设备所用S30403(S30408)+Q345R复合板应符合NB/T 47002.1-2009中B2级要求，其中基层Q345R钢板 应符合GB/T713-2014中的要求，并应逐张按照NB/T 47013.3-2015进行超声检测，UT-III级为合格；覆层不锈钢 材料应符合GB/T24511-2009中的规定，表面加工类型为2B。 3.设备用16Mn锻件应符合NB/T 47008-2010中的规定，壳程所用S30408锻件以及管板所用S30403锻件应符 合NB/T 47010-2010中的规定。 4.管板密封面与壳体轴线垂直，其公差为1mm。 5.弯曲半径小于125mm的换热管应进行固溶处理。 6.换热管与管板的焊接采用两道焊，第一道焊缝高度为整个焊缝高度的二分之一，第二道焊的起弧位置与第一道错开180°。第一道焊 接完成后，用0.3MPa的压缩空气进行气密性试验，试验合格后，再进行第二道的焊接，第二道焊接完成后, 仍用0.3MPa的压缩 空气进行气密性试验。 7.换热管与管板的焊接接头按NB/T 47013.5-2015进行100%渗透检测，PT-Ⅰ级合格。 8.DN≤250的接管与高颈法兰的对接接头应按照NB/T 47013.4（5）-2015进行100%磁粉（渗透）检测，MT(PT）-Ⅰ级合格。 9.设备的焊接接头不允许存在咬边。 10.复合钢板覆层焊接接头、堆焊层表面、基层材料的待堆焊表面应按NB/T 47013.5-2015进行100%渗透检测，PT-Ⅰ级合格。 11.吊耳与垫板、垫板与筒体之间的焊缝应按照NB/T 47013.4-2015进行100%磁粉检测，MT-Ⅰ级为合格。 12.设备水压试验时，应控制水中氯离子的含量不超过25毫克/升，水压试验后应将水渍清除干净。
424 | E20919已改.dwg | 1.本换热器换热管采用GB/T13296-2013中的冷拔钢管,其外径允许偏差为士0.1mm,壁厚允许偏差为士0.2mm; 2.设备所用S30403(S30408)+Q345R复合板应符合NB/T 47002.1-2009中B2级要求，其中基层Q345R钢板 应符合GB/T713-2014中的要求，并应逐张按照NB/T 47013.3-2015进行超声检测，UT-III级为合格；覆层不锈钢 材料应符合GB/T24511-2009中的规定，表面加工类型为2B。 3.设备用16Mn锻件应符合NB/T 47008-2010中的规定，壳程所用S30408锻件以及管板所用S30403锻件应符 合NB/T 47010-2010中的规定。 4.管板密封面与壳体轴线垂直，其公差为1mm。 5.弯曲半径小于125mm的换热管应进行固溶处理。 6.换热管与管板的焊接采用两道焊，第一道焊缝高度为整个焊缝高度的二分之一，第二道焊的起弧位置与第一道错开180°。第一道焊 接完成后，用0.3MPa的压缩空气进行气密性试验，试验合格后，再进行第二道的焊接，第二道焊接完成后, 仍用0.3MPa的压缩 空气进行气密性试验。 7.换热管与管板的焊接接头按NB/T 47013.5-2015进行100%渗透检测，PT-Ⅰ级合格。 8.设备的焊接接头不允许存在咬边。 9.复合钢板覆层焊接接头、堆焊层表面、基层材料的待堆焊表面应按NB/T 47013.5-2015进行100%渗透检测，PT-Ⅰ级合格。 10.设备水压试验合格后，壳程应按照HG/T 20584-2011附录A氨渗漏B法以氨体积浓度为10%，压力为1.0MPa的惰性气体进行泄漏试验。 11.吊耳与垫板、垫板与筒体之间的焊缝应按照NB/T 47013.4-2015进行100%磁粉检测，MT-Ⅰ级为合格。 12.设备水压试验时，应控制水中氯离子的含量不超过25毫克/升，水压试验后应将水渍清除干净。
425 | E20906.dwg | 1.本换热器换热管采用GB/T13296-2013中的冷拔钢管,其外径允许偏差为士0.1mm,壁厚允许偏差为士0.2mm; 2.设备所用S30403(S30408)+Q345R复合板应符合NB/T 47002.1-2009中B2级要求，其中基层Q345R钢板应符 合GB/T713-2014中的要求，并应逐张按照NB/T 47013.3-2015进行超声检测，UT-III级为合格；覆层不锈钢 材料应符合GB/T24511-2009中的规定，表面加工类型为2B。 3.设备用16Mn锻件应符合NB/T 47008-2010中的规定，壳程所用S30408锻件以及管板所用S30408锻件应符 合NB/T 47010-2010中的规定，IV级锻件应按照规定要求进行化学成分和力学性能复验。 4.管板密封面与壳体轴线垂直，其公差为1mm。 5.弯曲半径小于125mm的换热管应进行固溶处理。 6.换热管与管板的焊接采用两道焊，第一道焊缝高度为整个焊缝高度的二分之一，第二道焊的起弧位置与第一道错开180°。第一道焊 接完成后，用0.3MPa的压缩空气进行气密性试验，试验合格后，再进行第二道的焊接，第二道焊接完成后, 仍用0.3MPa的压缩 空气进行气密性试验。 7.管箱焊后消除应力热处理，管箱筒体与管板焊接结束后对这条环焊缝进行局部热处理。 8.换热管与管板的焊接接头按NB/T 47013.5-2015进行100%渗透检测，PT-Ⅰ级合格。 9.设备的焊接接头不允许存在咬边。 10.复合钢板覆层焊接接头,堆焊层表面、基层材料的待堆焊表面应按NB/T 47013.5-2015进行100%渗透检测，PT-Ⅰ级合格。 11.吊耳与垫板、垫板与筒体之间的焊缝应按照NB/T 47013.4-2015进行100%磁粉检测，MT-Ⅰ级为合格。 12.管壳程水压试验合格后.壳程应按照HG/T20584-2011附录A氨渗漏B法,以含氨体积浓度为10%,试验压力为1.0MPa下进行试验.
426 | E20907.dwg | 1.本换热器换热管采用GB/T21833-2008中的冷拔双相不锈钢管,其外径允许偏差为士0.1mm,壁厚允许偏差为 mm; 2.管程所用S30403+Q345R复合钢板应符合NB/T 47002.1-2009中B2级的要求，其中基层Q345R钢板应符合 GB/T713-2014中的要求，在正火状态下使用，并应逐张按照NB/T 47013.3-2015进行超声检测，UT-III级为合格； 覆层不锈钢材料应符合GB/T24511-2009中的规定，表面加工类型为2B。 3.壳程所用Q345R板材应符合GB/T713-2014中的规定。 4.管程及管板所用16Mn锻件，壳程所用20锻件应符合NB/T 47008-2010中的规定。 5.管板密封面与壳体轴线垂直，其公差为1mm。 6.弯曲半径小于125mm的换热管应进行固溶处理。 7.换热管与管板的焊接采用两道焊，第一道焊缝高度为整个焊缝高度的二分之一，第二道焊的起弧位置与第一道错开180°。第一道焊 接完成后，用0.3MPa的压缩空气进行气密性试验，试验合格后，再进行第二道的焊接，第二道焊接完成后, 仍用0.3MPa的压缩 空气进行气密性试验。 8.换热管与管板的焊接接头按NB/T 47013.5-2015进行100%渗透检测，PT-Ⅰ级合格。 9.管箱焊后消除应力热处理，管箱筒体与管板焊接结束后对这条环焊缝进行局部热处理。 10.管程焊接接头不允许咬边。 11.复合钢板覆层焊接接头, 堆焊层表面、基层材料的待堆焊表面应按NB/T 47013.5-2015进行100%渗透检测，PT-Ⅰ级合格。 12.管板与管箱筒体的焊接接头应按照NB/T 47013.5-2015进行100%渗透检测，PT-Ⅰ级合格。
427 | E20910.dwg | 1.本换热器换热管采用GB/T13296-2013中的冷拔钢管,其外径允许偏差为士0.1mm,壁厚允许偏差为士0.2mm; 2.设备所用S30403+Q345R复合板应符合NB/T 47002.1-2009中B2级要求，其中基层Q345R钢板应符 合GB/T713-2014中的要求，并应逐张按照NB/T 47013.3-2015进行超声检测，UT-III级为合格；覆层不锈钢 材料应符合GB/T24511-2009中的规定，表面加工类型为2B。 3.设备所用S30408钢板应符合GB/T24511-2009的要求，表面加工类型1D。 4.设备用16Mn锻件应符合NB/T 47008-2010中的规定，壳程所用S30408锻件以及管板所用S30408锻件应符 合NB/T 47010-2010中的规定，IV级锻件应按照规定要求进行化学成分和力学性能复验。 5.管板密封面与壳体轴线垂直，其公差为1mm。 6.弯曲半径小于125mm的换热管应进行固溶处理。 7.换热管与管板的焊接采用两道焊，第一道焊缝高度为整个焊缝高度的二分之一，第二道焊的起弧位置与第一道错开180°。第一道焊 接完成后，用0.3MPa的压缩空气进行气密性试验，试验合格后，再进行第二道的焊接，第二道焊接完成后, 仍用0.3MPa的压缩 空气进行气密性试验。 8.管箱焊后消除应力热处理，管箱筒体与管板焊接结束后对这条环焊缝进行局部热处理。 9.换热管与管板的焊接接头按NB/T 47013.5-2015进行100%渗透检测，PT-Ⅰ级合格。 10.设备的焊接接头不允许存在咬边。 11.复合钢板覆层焊接接头, 堆焊层表面、基层材料的待堆焊表面应按NB/T 47013.5-2015进行100%渗透检测，PT-Ⅰ级合格。 12.吊耳与垫板、垫板与筒体之间的焊缝应按照NB/T 47013.4-2015进行100%磁粉检测，MT-Ⅰ级为合格。
428 | E20911.dwg | 1.本换热器换热管采用GB/T21833-2008中的冷拔双相不锈钢管,其外径允许偏差为士0.1mm,壁厚允许偏差为 mm; 2.管程所用S30403+Q345R复合钢板应符合NB/T 47002.1-2009中B2级的要求，其中基层Q345R钢板应符合 GB/T713-2014中的要求，在正火状态下使用，并应逐张按照NB/T 47013.3-2015进行超声检测，UT-III级为合格； 覆层不锈钢材料应符合GB/T24511-2009中的规定，表面加工类型为2B。 3.壳程所用Q345R板材应符合GB/T713-2014中的规定。 4.管程及管板所用16Mn锻件，壳程所用20锻件应符合NB/T 47008-2010中的规定。 5.管板密封面与壳体轴线垂直，其公差为1mm。 6.弯曲半径小于125mm的换热管应进行固溶处理。 7.换热管与管板的焊接采用两道焊，第一道焊缝高度为整个焊缝高度的二分之一，第二道焊的起弧位置与第一道错开180°。第一道焊 接完成后，用0.3MPa的压缩空气进行气密性试验，试验合格后，再进行第二道的焊接，第二道焊接完成后, 仍用0.3MPa的压缩 空气进行气密性试验。 8.换热管与管板的焊接接头按NB/T 47013.5-2015进行100%渗透检测，PT-Ⅰ级合格。 9.管箱焊后整体消除应力热处理，管箱筒体与管板焊接结束后对这条环焊缝进行局部热处理。 10.管程焊接接头不允许咬边。 11.复合钢板覆层焊接接头, 堆焊层表面、基层材料的待堆焊表面应按NB/T 47013.5-2015进行100%渗透检测，PT-Ⅰ级合格。 12.管板与管箱筒体的焊接接头应按照NB/T 47013.5-2015进行100%渗透检测，PT-Ⅰ级合格。
429 | 17022-2003(E21019A,B).dwg
430 | 17022-2004(E21019C,D).dwg
431 | 17022-2005(E20914)(1).dwg
432 | 17022-2009(E21019E,F).dwg
433 | 17022-2010(E20921)(1).dwg
434 | 17022-2518(E21022).dwg
435 | 17022-2537(E20915).dwg
436 | 17022-2541(E21019A,B) REV1.dwg
437 | 17022-2542(E21019C,D) REV1.dwg
438 | 17022-2543(E21019E,F) REV1.dwg
439 | 17022-4002-1(V10602EFGH).dwg | 1.焊接采用电焊,焊条牌号见数据表. 2.槽内棱角处均需圆弧过渡,半径R4.5mm. 3.槽内壁及内件涂耐磨环氧树脂,除锈级别为Sa2 1/2,外表面的防腐 按07063-64-G-20<<防腐工程规范>>进行. 4.裙座中心线应与筒体中心线相重合,其允许偏差为%%p3mm. 5.裙座的基础环板应垂直于筒体中心线. 6.支撑搅拌器的槽钢梁平直度允差小于等于1.5mm. 7.搅拌器的安装和试运转要求见搅拌器的专利商要求. 8.管口方位见管口方位图,图号见选用表. 注:1.顶盖上的螺栓与加强槽钢(件32)相碰时,应将槽钢割断一块. 2.内部爬梯的方位与人孔(M1)的方位相同. 3.件5和件4的尺寸及定位尺寸待底阀采购后,由制造厂根据底阀配制.
440 | 17022-4003-1(V20603EF).dwg | D向 1.焊接采用电弧焊,焊条牌号见数据表. 1:8 2.内部蒸汽盘管操作压力为0.5MPa,设计压力为0.8MPa,设计温度为185度,试验压力为1.6MPa. 3.液位计管口的焊接按HG20584要求. %%c32 4.铭牌,接管方位见管口方位图,图号见本图左下选用表. 注:角钢(件号26)共制造19件,其尺寸H依据现场安装情况并参照盘管布置图中示意的位置来确定.
441 | 17022-4004-1(V20701EFG).dwg | 1.壳体所使用的Q345R板材应满足GB/T713-2014的相关规定,20锻件应满足 NB/T47008-2010的相关规定,20钢管应满足GB/T9948-2013的相关 规定. 2.裙座中心线应与筒体中心线相重合,其允许偏差为%%p3mm. 3.裙座的基础环板应垂直于筒体中心线. 4.液位计管口的焊接按HG/T20584-2011中的要求. 5.设备制造完毕后进行盛水试漏,合格后内部涂环氧树脂三遍,环氧树脂的技术指标应符合GB13657 <<双酚-A型环氧树脂>>标准,型号为EP01441-310. 6.搅拌设备组装完毕后,以水代料进行负荷试运转,把水充满到工作液位的高度, 运转时间不少于4小时,且对噪音,运转性能等进行全面检查,在试运转中设备应平稳, 噪音小于等于85dB(A),且不得有不正常的噪音和震动等不良现象. 7.槽内棱角处均需圆弧过渡,半径R4.5mm.
442 | 17022-4006-1(V20810EF).dwg | 1. 所用S30408板材应符合GB/T 4237-2007中的要求.S30408锻件 应符合NB/T 47010-2010的要求,S30408管材应符合GB/T 14976-2012中的要求. 2. 搅拌设备组装完毕后,以水代料进行负荷试运转,把水充满到工作液位的高度, 运转时间不少于4小时,且对噪音,运转性能等进行全面检查,在试运转中设备应平稳, 噪音小于等于85dB(A),且不得有不正常的噪音和震动等不良现象. 3. 支撑搅拌器的槽钢梁平直度允差<1.5mm. 4. 压力试验所用水,其氯离子含量应不超过25mg/L. 5. 设备制造完毕后,不锈钢部分应进行酸洗,钝化处理,所形成的钝化膜用蓝点法检测,无蓝点合格. 6. 液位计接管安装要求按HG/T 20584-2011的规定. 7. 管口方位按管口方位图，图号见左下角选用表. 注: 1.搅拌器由供货商供货,其质量未包括在设备净质量中. 2.搅拌器与槽钢连接螺栓孔在现场按照搅拌器尺寸配钻.
443 | 17022-4007-1(V20811).dwg | 1. 所用S30408板材应符合GB/T 4237-2007中的要求.S30408锻件 应符合NB/T 47010-2010的要求,S30408管材应符合GB/T 14976-2012中的要求. 2. 搅拌设备组装完毕后,以水代料进行负荷试运转,把水充满到工作液位的高度, 运转时间不少于4小时,且对噪音,运转性能等进行全面检查,在试运转中设备应平稳, 噪音小于等于85dB(A),且不得有不正常的噪音和震动等不良现象. 3. 支撑搅拌器的槽钢梁平直度允差<1.5mm. 4. 压力试验所用水,其氯离子含量应不超过25mg/L. 5. 设备制造完毕后,不锈钢部分应进行酸洗,钝化处理,所形成的钝化膜用蓝点法检测,无蓝点合格. 6. 液位计接管安装要求按HG/T 20584-2011的规定. 7. 管口方位按管口方位图，图号见左下角选用表. 注: 1.搅拌器由供货商供货,其质量未包括在设备净质量中. 2.搅拌器与槽钢连接螺栓孔在现场按照搅拌器尺寸配钻.
444 | 17022-4008-1(V20815).dwg | 1.壳体所使用的Q235B板材应满足GB/T3274-2007的相关规定,20锻件应满足 NB/T47008-2010的相关规定,20钢管应满足GB9948-2013的相关 规定. 2.搅拌器的静平衡和动平衡试验应按照HG/T3796-2005中的要求. 3.支撑搅拌器的槽钢梁平直度允差小于等于1.5mm. 4.设备组装完毕后,以水代料进行试运转(严禁空运转),时间不少于4小时, 在试运转过程中,不得有不正常的噪音和震动等不良现象. 5.搅拌设备组装完毕后,以水代料进行负荷试运转,把水充满到工作液位的高度, 运转时间不少于4小时,且对噪音,运转性能等进行全面检查,在试运转中设备应平稳, 噪音小于等于85dB(A),且不得有不正常的噪音和震动等不良现象. 6.液位计管口的焊接按HG/T20584-2011中的要求. 7.设备的涂敷除应满足JB/T4711-2003<<压力容器涂漆与运输包装>>的规定外,
445 | 17022-4009-1(V20816).dwg | 1.设备壳体所用的S30408板材应符合GB24511-2009的相关要求,表面加工类型ID型. S30408锻件应符合NB/T47010-2010的要求,S30408管材应满足 GB/T14976-2012的要求. 2.压力试验用水,水中氯离子含量不超过25mg/l 3.设备制造完毕,其不锈钢部分应去除油污做酸洗钝化处理,并作蓝点检测,无蓝点为合格. 4.液位计管口的焊接按HG/T20584-2011中的要求. 5.管口,铭牌,接管,接地板方位见管口方位图,图号见本图左下选用表.
446 | G17022-1211-1(V20908)(1).dwg | 1. 设备所用Q345R板材应符合GB/T713-2014的相关要求. 2. 20钢管应满足GB/T9948-2013及GB/T150.2-2011中5.1.4的相关规定. 3. 所用20II锻件应符合NB/T47008-2010中的要求。 4. 液位计接管安装公差按HG/T 20584-2011中规定。 5. 吊耳与设备之间的焊接接头需按NB/T47013.4-2015进行100%磁粉检测，MT-%%131级为合格。 6. 设备的涂敷,包装,运输应满足JB/T 4711-2003的规定，同时还应满足17022-00H1100-G-20 《防腐工程规定》的要求. 7. 管口方位按管口方位图。 注: 安全泄放装置设置在系统管线上.
447 | G17022-1211-1(V20908).dwg | 1. 设备所用Q345R板材应符合GB/T713-2014的相关要求. 2. 20钢管应满足GB/T9948-2013及GB/T150.2-2011中5.1.4的相关规定. 3. 所用20II锻件应符合NB/T47008-2010中的要求。 4. 液位计接管安装公差按HG/T 20584-2011中规定。 5. 吊耳与设备之间的焊接接头需按NB/T47013.4-2015进行100%磁粉检测，MT-%%131级为合格。 6. 设备的涂敷,包装,运输应满足JB/T 4711-2003的规定，同时还应满足17022-00H1100-G-20 《防腐工程规定》的要求. 7. 管口方位按管口方位图。 注: 安全泄放装置设置在系统管线上.
448 | G17022-1505-1(V20909)(1).dwg | 1. 材料要求: 1).壳体所用复合板材应符合NB/T 47002.1-2009中B2级的要求,复层表面加工类型为1D级,并应逐张按NB/T 47013.3-2015 进行超声检测，UT-Ⅱ级合格。 其中复层S30403板材应满足GB/T 24511-2009要求；基层用Q345R板材应符合 GB/T 713-2014的要求,基层材料正火状态使用,应逐张按照NB/T 47013.3-2015进行超声检测,UT-Ⅱ级合格,并应逐张进行拉伸和 水压试验温度减17%%dC的夏比(V型缺口)冲击试验,均值KV%%1432%%144%%17541J，允许有一个试样的冲击功低于41J,但不得低29J; 焊缝和热影响区的试验要求同母材。 焊缝和热影响区的试验要求同母材。其中筒体基层用Q345R板材(t=116)另须增加一组在钢板厚度1/2处取样 的冲击试验，试验要求同上. 2).S30403钢管应符合GB/T14976-2012的要求. 3).16Mn锻件应符合NB/T47008-2010的要求, S30403锻件应符合NB/T47010-2010的要求. 4).本设备所采用的Ⅳ级锻件,应对其力学性能和化学成分进行复验. 2. 加工制造: 1).设备的焊缝表面不得有咬边, 角焊缝表面应圆弧过渡, 过渡圆角R%%17510mm, 接管内径边角处应倒圆角. 2).设备制造过程中的焊前预热,层间温度,层间表面裂纹检测,消氢处理,焊后热处理以及相应的检测, 由制 造厂自制工艺确定, 所有焊接工艺规程均须进行焊接工艺评定. 3).公称直径大于M36的螺柱和螺母应满足GB 150.4-2011中6.7.3的规定. 4).液位计的安装应符合HG/T 20584-2011中的要求. 3.无损检测:
449 | G17022-1505-1(V20909).dwg | 1. 材料要求: 1).壳体所用复合板材应符合NB/T 47002.1-2009中B2级的要求,复层表面加工类型为1D级,并应逐张按NB/T 47013.3-2015 进行超声检测，UT-Ⅱ级合格。 其中复层S30403板材应满足GB/T 24511-2009要求；基层用Q345R板材应符合 GB/T 713-2014的要求,基层材料正火状态使用,应逐张按照NB/T 47013.3-2015进行超声检测,UT-Ⅱ级合格,并应逐张进行拉伸和 水压试验温度减17%%dC的夏比(V型缺口)冲击试验,均值KV%%1432%%144%%17541J，允许有一个试样的冲击功低于41J,但不得低29J; 焊缝和热影响区的试验要求同母材。 焊缝和热影响区的试验要求同母材。其中筒体基层用Q345R板材(t=116)另须增加一组在钢板厚度1/2处取样 的冲击试验，试验要求同上. 2).S30403钢管应符合GB/T14976-2012的要求. 3).16Mn锻件应符合NB/T47008-2010的要求, S30403锻件应符合NB/T47010-2010的要求. 4).本设备所采用的Ⅳ级锻件,应对其力学性能和化学成分进行复验. 2. 加工制造: 1).设备的焊缝表面不得有咬边, 角焊缝表面应圆弧过渡, 过渡圆角R%%17510mm, 接管内径边角处应倒圆角. 2).设备制造过程中的焊前预热,层间温度,层间表面裂纹检测,消氢处理,焊后热处理以及相应的检测, 由制 造厂自制工艺确定, 所有焊接工艺规程均须进行焊接工艺评定. 3).公称直径大于M36的螺柱和螺母应满足GB 150.4-2011中6.7.3的规定. 4).液位计的安装应符合HG/T 20584-2011中的要求. 3.无损检测:
450 | G17022-4001-1(V10602D).dwg | 1.壳体所使用的Q345R板材应满足GB713-2014的相关规定,20锻件应满足 NB/T47008-2010的相关规定,20钢管应满足GB9948-2013的相关 规定.同时还应满足GB150.2-2011中5.1.4条的相关规定. 2.搅拌器的静平衡和动平衡试验应按照HG/T3796-2005中的要求. 3.支撑搅拌器的槽钢梁平直度允差小于等于1.5mm. 4.设备组装完毕后,以水代料进行试运转(严禁空运转),时间不少于4小时, 在试运转过程中,不得有不正常的噪音和震动等不良现象. 5.搅拌设备组装完毕后,以水代料进行负荷试运转,把水充满到工作液位的高度, 运转时间不少于4小时,且对噪音,运转性能等进行全面检查,在试运转中设备应平稳, 噪音小于等于85dB(A),且不得有不正常的噪音和震动等不良现象. 6.槽内壁及内件涂耐磨环氧树脂,除锈级别为Sa2 1/2,外表面的防腐 按17022-64-G-20<<防腐工程规范>>进行. 7.槽内棱角处均需圆弧过渡,半径R4.5mm.
451 | G17022-4002-1(V10602EFGH).dwg | 1.壳体所使用的Q345R板材应满足GB713-2014的相关规定,20锻件应满足 NB/T47008-2010的相关规定,20钢管应满足GB9948-2013的相关 规定. 2.支撑搅拌器的槽钢梁平直度允差小于等于1.5mm. 3.设备组装完毕后,以水代料进行试运转(严禁空运转),时间不少于4小时, 在试运转过程中,不得有不正常的噪音和震动等不良现象. 4.搅拌设备组装完毕后,以水代料进行负荷试运转,把水充满到工作液位的高度, 运转时间不少于4小时,且对噪音,运转性能等进行全面检查,在试运转中设备应平稳, 噪音小于等于85dB(A),且不得有不正常的噪音和震动等不良现象. 5.槽内壁及内件涂耐磨环氧树脂,除锈级别为Sa2 1/2,外表面的防腐 按17022-64-G-20<<防腐工程规范>>进行. 6.槽内棱角处均需圆弧过渡,半径R4.5mm. 7.裙座中心线应与筒体中心线相重合,其允许偏差为%%p3mm.
452 | G17022-4003-1(V20603EF).dwg | 1.壳体所使用的Q235B板材应满足GB/T3274-2007的相关规定,20锻件应满足 NB/T47008-2010的相关规定,20钢管应满足GB9948-2013的相关 规定. 2.搅拌器的静平衡和动平衡试验应按照HG/T3796-2005中的要求. 3.支撑搅拌器的槽钢梁平直度允差小于等于1.5mm. 4.搅拌设备组装完毕后,以水代料进行负荷试运转,把水充满到工作液位的高度, 运转时间不少于4小时,且对噪音,运转性能等进行全面检查,在试运转中设备应平稳, 噪音小于等于85dB(A),且不得有不正常的噪音和震动等不良现象. 5.槽内棱角处均需圆弧过渡,半径R4.5mm. 6.设备的涂敷除应满足JB/T4711-2003<<压力容器涂漆与运输包装>>的规定外, 还应满足17022-00H1100-G-20<<防腐工程规定>>的要求. 7.液位计管口的焊接按HG/T20584-2011中的要求.
453 | G17022-4004-1(V20701EFG).dwg | 1.壳体所使用的Q345R板材应满足GB713-2014的相关规定,20锻件应满足 NB/T47008-2010的相关规定,20钢管应满足GB9948-2013的相关 规定. 2.裙座中心线应与筒体中心线相重合,其允许偏差为%%p3mm. 3.裙座的基础环板应垂直于筒体中心线. 4.液位计管口的焊接按HG/T20584-2011中的要求. 5.设备制造完毕后进行盛水试漏,合格后内部涂环氧树脂三遍,环氧树脂的技术指标应符合GB13657 <<双酚-A型环氧树脂>>标准,型号为EP01441-310. 6.搅拌设备组装完毕后,以水代料进行负荷试运转,把水充满到工作液位的高度, 运转时间不少于4小时,且对噪音,运转性能等进行全面检查,在试运转中设备应平稳, 噪音小于等于85dB(A),且不得有不正常的噪音和震动等不良现象. 7.槽内棱角处均需圆弧过渡,半径R4.5mm.
454 | G17022-4006-1(V20810EF)(1).dwg | 1.设备壳体所用的S30408板材应符合GB24511-2009的相关要求,表面加工类型ID型. S30408锻件应符合NB/T47010-2010的要求,S30408管材应满足 GB/T14976-2012的要求. 2.支撑搅拌器的槽钢梁平直度允差小于等于1.5mm. 3.搅拌设备组装完毕后,以水代料进行负荷试运转,把水充满到工作液位的高度, 运转时间不少于4小时,且对噪音,运转性能等进行全面检查,在试运转中设备应平稳, 噪音小于等于85dB(A),且不得有不正常的噪音和震动等不良现象. 4.压力试验用水,水中氯离子含量不超过25mg/l 5.设备制造完毕,其不锈钢部分应去除油污做酸洗钝化处理,并作蓝点检测,无蓝点为合格. 6.液位计管口的焊接按HG/T20584-2011中的要求. 7.管口,铭牌,接管,接地板方位见管口方位图,图号见本图左下选用表.
455 | G17022-4007-1(V20811)(2).dwg | 1.设备壳体所用的S30408板材应符合GB24511-2009的相关要求,表面加工类型ID型. S30408锻件应符合NB/T47010-2010的要求,S30408管材应满足 GB/T14976-2012的要求. 2.支撑搅拌器的槽钢梁平直度允差小于等于1.5mm. 3.搅拌设备组装完毕后,以水代料进行负荷试运转,把水充满到工作液位的高度, 运转时间不少于4小时,且对噪音,运转性能等进行全面检查,在试运转中设备应平稳, 噪音小于等于85dB(A),且不得有不正常的噪音和震动等不良现象. 4.压力试验用水,水中氯离子含量不超过25mg/l 5.设备制造完毕,其不锈钢部分应去除油污做酸洗钝化处理,并作蓝点检测,无蓝点为合格. 6.液位计管口的焊接按HG/T20584-2011中的要求. 7.管口,铭牌,接管,接地板方位见管口方位图,图号见本图左下选用表. 注:搅拌器由搅拌器供货商供货,相关尺寸待定.
456 | G17022-4007-1(V20811).dwg | 1.设备壳体所用的S30408板材应符合GB24511-2009的相关要求,表面加工类型ID型. S30408锻件应符合NB/T47010-2010的要求,S30408管材应满足 GB/T14976-2012的要求. 2.支撑搅拌器的槽钢梁平直度允差小于等于1.5mm. 3.搅拌设备组装完毕后,以水代料进行负荷试运转,把水充满到工作液位的高度, 运转时间不少于4小时,且对噪音,运转性能等进行全面检查,在试运转中设备应平稳, 噪音小于等于85dB(A),且不得有不正常的噪音和震动等不良现象. 4.压力试验用水,水中氯离子含量不超过25mg/l 5.设备制造完毕,其不锈钢部分应去除油污做酸洗钝化处理,并作蓝点检测,无蓝点为合格. 6.液位计管口的焊接按HG/T20584-2011中的要求. 7.管口,铭牌,接管,接地板方位见管口方位图,图号见本图左下选用表. 注:搅拌器由搅拌器供货商供货,相关尺寸待定.
457 | G17022-4008-1(V20815).dwg | 1.壳体所使用的Q235B板材应满足GB/T3274-2007的相关规定,20锻件应满足 NB/T47008-2010的相关规定,20钢管应满足GB9948-2013的相关 规定. 2.搅拌器的静平衡和动平衡试验应按照HG/T3796-2005中的要求. 3.支撑搅拌器的槽钢梁平直度允差小于等于1.5mm. 4.设备组装完毕后,以水代料进行试运转(严禁空运转),时间不少于4小时, 在试运转过程中,不得有不正常的噪音和震动等不良现象. 5.搅拌设备组装完毕后,以水代料进行负荷试运转,把水充满到工作液位的高度, 运转时间不少于4小时,且对噪音,运转性能等进行全面检查,在试运转中设备应平稳, 噪音小于等于85dB(A),且不得有不正常的噪音和震动等不良现象. 6.液位计管口的焊接按HG/T20584-2011中的要求. 7.设备的涂敷除应满足JB/T4711-2003<<压力容器涂漆与运输包装>>的规定外,
458 | G17022-4009-1(V20816).dwg | 1.设备壳体所用的S30408板材应符合GB24511-2009的相关要求,表面加工类型ID型. S30408锻件应符合NB/T47010-2010的要求,S30408管材应满足 GB/T14976-2012的要求. 2.压力试验用水,水中氯离子含量不超过25mg/l 3.设备制造完毕,其不锈钢部分应去除油污做酸洗钝化处理,并作蓝点检测,无蓝点为合格. 4.液位计管口的焊接按HG/T20584-2011中的要求. 5.管口,铭牌,接管,接地板方位见管口方位图,图号见本图左下选用表.
459 | G17022-4708-1(V20901)(1).dwg | 1. 材料要求: 1).壳体所用复合板材应符合NB/T 47002.1-2009中B2级的要求,复层表面加工类型为1D级,并应逐张按NB/T 47013.3-2015 进行超声检测，UT-Ⅱ级合格。 其中复层S30403板材应满足GB/T 24511-2009要求；基层用Q345R板材应符合 GB/T 713-2014的要求,基层材料正火状态使用,应逐张按照NB/T 47013.3-2015进行超声检测,UT-Ⅱ级合格,并应逐张进行拉伸和 水压试验温度减17%%dC的夏比(V型缺口)冲击试验,均值KV%%1432%%144%%17541J，允许有一个试样的冲击功低于41J,但不得低29J; 焊缝和热影响区的试验要求同母材。 焊缝和热影响区的试验要求同母材。其中筒体基层用Q345R板材(t=110)另须增加一组在钢板厚度1/2处取样 的冲击试验，试验要求同上. 2).S30403钢管应符合GB/T14976-2012的要求. 3).16Mn锻件应符合NB/T47008-2010的要求, S30403锻件应符合NB/T47010-2010的要求. 4).本设备所采用的Ⅳ级锻件,应对其力学性能和化学成分进行复验. 2. 加工制造: 1).设备的焊缝表面不得有咬边, 角焊缝表面应圆弧过渡, 过渡圆角R%%17510mm, 接管内径边角处应倒圆角. 2).设备制造过程中的焊前预热,层间温度,层间表面裂纹检测,消氢处理,焊后热处理以及相应的检测, 由制 造厂自制工艺确定, 所有焊接工艺规程均须进行焊接工艺评定. 3).公称直径大于M36的螺柱和螺母应满足GB 150.4-2011中6.7.3的规定. 4).液位计的安装应符合HG/T 20584-2011中的要求. 5).裙座螺栓孔中心圆直径以及相邻两孔和任意两孔弦长允差均不大于%%p2mm.
460 | G17022-4708-1(V20901).dwg | 1. 材料要求: 1).壳体所用复合板材应符合NB/T 47002.1-2009中B2级的要求,复层表面加工类型为1D级,并应逐张按NB/T 47013.3-2015 进行超声检测，UT-Ⅱ级合格。 其中复层S30403板材应满足GB/T 24511-2009要求；基层用Q345R板材应符合 GB/T 713-2014的要求,基层材料正火状态使用,应逐张按照NB/T 47013.3-2015进行超声检测,UT-Ⅱ级合格,并应逐张进行拉伸和 水压试验温度减17%%dC的夏比(V型缺口)冲击试验,均值KV%%1432%%144%%17541J，允许有一个试样的冲击功低于41J,但不得低29J; 焊缝和热影响区的试验要求同母材。 焊缝和热影响区的试验要求同母材。其中筒体基层用Q345R板材(t=110)另须增加一组在钢板厚度1/2处取样 的冲击试验，试验要求同上. 2).S30403钢管应符合GB/T14976-2012的要求. 3).16Mn锻件应符合NB/T47008-2010的要求, S30403锻件应符合NB/T47010-2010的要求. 4).本设备所采用的Ⅳ级锻件,应对其力学性能和化学成分进行复验. 2. 加工制造: 1).设备的焊缝表面不得有咬边, 角焊缝表面应圆弧过渡, 过渡圆角R%%17510mm, 接管内径边角处应倒圆角. 2).设备制造过程中的焊前预热,层间温度,层间表面裂纹检测,消氢处理,焊后热处理以及相应的检测, 由制 造厂自制工艺确定, 所有焊接工艺规程均须进行焊接工艺评定. 3).公称直径大于M36的螺柱和螺母应满足GB 150.4-2011中6.7.3的规定. 4).液位计的安装应符合HG/T 20584-2011中的要求. 5).裙座螺栓孔中心圆直径以及相邻两孔和任意两孔弦长允差均不大于%%p2mm.
461 | G17022-4710-1(V20903).dwg | 1. 壳体所用复合板材应符合NB/T 47002.1-2009中B2级的要求,复层表面加工类型为1D级,并应逐张按NB/T 47013.3-2015 进行超声检测，UT-Ⅱ级合格。 其中复层S30403板材应满足GB/T 24511-2009要求；基层用Q345R板材应符合 GB/T 713-2014的要求,正火状态使用,并应逐张按照NB/T 47013.3-2015进行超声检测,UT-Ⅱ级合格. 2. 设备基层用Q345R板材应逐张进行拉伸和水压试验温度减17%%dC的夏比(V型缺口)冲击试验,冲击吸收能量KV%%1432%%144%%17541J， 允许有一个试样的冲击吸收能量低于41J,但不得低于29J; 焊缝和热影响区的试验要求同母材. 3. S30403钢管应符合GB/T14976-2012的要求. 4. 16Mn锻件应符合NB/T47008-2010的要求, S30403锻件应符合NB/T47010-2010的要求. 5. 液位计接管安装要求按HG/T20584-2011的规定. 6. 设备制造过程中的焊前预热,层间温度,层间表面裂纹检测,消氢处理,焊后热处理以及相应的检测, 由制造厂自制工艺确定, 所有焊接工艺规程均须进行焊接工艺评定. 7. 堆焊过渡层焊条为A062，盖面层为A002. 8. 无损检测要求： (1) 所有焊缝坡口(包括A,B,D类焊缝)和基层背面清根后的焊根背面应按照NB/T 47013.4-2015做100%磁粉检测，MT-%%131级合格. (2) 复合钢板的复层焊接接头按NB/T47013.5-2015进行100%渗透检测,PT-%%131级检测. (3) 吊耳及其与筒体的焊缝应按NB/T47013.4-2015进行100%磁粉检测,MT-%%131级合格. (4) DN<250的接管与接管,接管与法兰对接接头应按NB/T47013.4-2015和NB/T47013.5-2015进行100%磁粉检
462 | G17022-4714-1(V20907)(1)(1).dwg | 1.材料要求: 1).S30408板材应符合GB/T24511-2009中的2B级规定。 2).S30408锻件应符合NB/T47010- 2010中的规定。 3).S30408管材应符合GB/T14976-2012中的规定。 2.加工制造: 1).设备的焊缝表面不得有咬边,人孔接管与筒体焊接接头表面应圆滑过渡R8。 3.无损检测 1).吊耳(支腿)封头之间的焊缝应按NB/T 47013.5-2015进行100%渗透检测,PT-I级合格; 4.水压试验: 1).水压试验时应控制水中氯离子含量不超过25mg/L，水压试验合格后应将水渍清除干净。 2).水压试验合格后，设备应进行酸洗钝化处理，所形成的钝化膜用蓝点法检测，无蓝点合格。 5.包装运输： 1).设备的涂敷除应满足JB/T 4711-2003中的规定外还应满足17022-00H1100
463 | 17022-1223(V20724).dwg
464 | 17022-4701(S20702E1~G1E2~G2).dwg | 复合板复层所用S31603板材应符合GB 24511-2009中的要求.
465 | V10501-17022-7501.dwg | 1.裙座的基础环板应垂直于设备中心线. 2.裙座螺栓孔中心圆直径允许偏差以及相邻两孔和任意弦长允许偏差均为%%p3mm. 3.裙座的基础环板应平整,其不平度公差为%%p2mm. 4.a.b法兰面应平整,其不平度公差为%%p1mm. 5.加固槽钢(件号5)应紧贴锥体外表面,其中轴向槽钢的间距均布. 6.管口,接地板及地脚螺栓方位按本图.
466 | 17022-1204_V20805EFG.dwg | 1. 壳体所用Q345R板材应符合GB/T 713-2014的规定，所用20钢管除满足GB/T 9948-2013 的要求外，还应满足GB/T 150.2-2011中第5.1.4的要求. 2. 法兰及锻制管应满足NB/T 47008-2010的要求. 3. 液位计接管安装公差按HG/T 20584-2011中规定. 4. 吊耳及耳座与筒体的焊缝应按NB/T 47013.4-2015进行100%磁粉检测,MT-%%131级合格. 5. 设备部分涂漆、包装、运输除遵守JB/T 4711-2003《压力容器涂敷与运输包装》外，还应 满足17022-00H1100-G-20《防腐工程规定》的要求. 6. 管口方位按管口方位图,图号见左下角选用表. 注: 1. N1a,b防冲板采用S31603，内壁堆焊5mm碳化铬耐磨层. 2. 物料组成为进料黑水组成, 组成(wt%)为: 水:99.1~99.3, 灰:0.9~0.7, 正常操作条件下, 真空闪蒸器出口闪蒸气组成为: 湿基: CO:116.1ppm, H%%1432%%144:199.1ppm, CO%%1432%%144:0.095%, H%%1432%%144S+COS:149.335ppm, H%%1432%%144O:99.89%. 3. 旋流板等内件由内件厂商设计提供.
467 | 17022-4005_V20808EF-01.dwg
468 | 17022-4005_V20808EF-02.dwg | 1. 设备用钢板应符合GB/T 713-2014的要求. 2. 设备所用管材应符合GBGB/T 9948-2013的要求，20 Ⅱ锻件应符合NB/T 47008-2010的要求. 3. 搅拌器的静平衡和动平衡试验按照HG/T3796-2005中的要求. 4. 支撑托的安装标高允差为%%p5mm,支座底板与土建设计的钢结构连接板用螺栓固定后周边满焊连接. 5. 支撑搅拌器的横梁及支撑管道的支架不得与锥顶接触。 6. 稳流筒安装后应与槽体同心,偏差为%%p5mm. 7. 溢流堰板应与槽体安装完后调整水平度,以堰板上平面为基准,整周水平度偏差应不超过%%P5mm. 8. 凸缘螺纹孔中心圆直径和相邻两螺栓孔间弦长极限偏差为%%P0.6mm, 任意两螺纹孔弦长极限偏差为%%P1.0mm. 9. 凸缘螺纹孔轴线对其密封面垂直,其垂直度公差按GB/T1184-2000规定中第10级精度. 10. 设备制造完毕后，按以下步骤进行盛水试验： (1). 将槽内充满水直至从灰水出口溢出，然后封堵各管口。 (2). 从顶部管口向槽内缓慢通入压缩空气，直至槽内的的压力升至2KPa 。 (3). 从顶部管口向槽外抽气，直至槽内的压力降至-0.2KPa 。 11. 槽体内衬耐磨防腐涂料. 12. 设备的涂漆包装,运输除遵守JB/T 4711-2003《压力容器涂漆与运输》外，还应满足《涂漆工
469 | 17022-4005_V20808EF-03.dwg | 1. 焊接采用电焊,焊条牌号J507. 2. 焊接接头型式按图示.角焊缝的焊腰高度按较薄件的厚度. 3. 图中除注明外皆为连续焊. 4. 底板展开图均为理论尺寸. Ⅰ 1:10 2-9 8°
470 | 17022-4005_V20808EF-04.dwg | 1. 焊接接头型式按图示,角焊缝的焊腰高度按较薄件的厚度. 2. 顶板展开图均为理论尺寸.
471 | 17022-4005_V20808EF.dwg | 1. 设备用钢板应符合GB/T 713-2014的要求. 2. 设备所用管材应符合GBGB/T 9948-2013的要求，20 Ⅱ锻件应符合NB/T 47008-2010的要求. 3. 搅拌器的静平衡和动平衡试验按照HG/T3796-2005中的要求. 4. 支撑托的安装标高允差为%%p5mm,支座底板与土建设计的钢结构连接板用螺栓固定后周边满焊连接. 5. 支撑搅拌器的横梁及支撑管道的支架不得与锥顶接触。 6. 稳流筒安装后应与槽体同心,偏差为%%p5mm. 7. 溢流堰板应与槽体安装完后调整水平度,以堰板上平面为基准,整周水平度偏差应不超过%%P5mm. 8. 凸缘螺纹孔中心圆直径和相邻两螺栓孔间弦长极限偏差为%%P0.6mm, 任意两螺纹孔弦长极限偏差为%%P1.0mm. 9. 凸缘螺纹孔轴线对其密封面垂直,其垂直度公差按GB/T1184-2000规定中第10级精度. 10. 设备制造完毕后，按以下步骤进行盛水试验： (1). 将槽内充满水直至从灰水出口溢出，然后封堵各管口。 (2). 从顶部管口向槽内缓慢通入压缩空气，直至槽内的的压力升至2KPa 。 (3). 从顶部管口向槽外抽气，直至槽内的压力降至-0.2KPa 。 11. 槽体内衬耐磨防腐涂料. 12. 设备的涂漆包装,运输除遵守JB/T 4711-2003《压力容器涂漆与运输》外，还应满足《涂漆工
472 | 17022-4709_V20902.dwg | 1. 壳体所用复合板材应符合NB/T 47002.1-2009中B2级的要求,复层表面加工类型为1D级,并应逐 张按NB/T 47013.3-2015进行超声检测，UT-Ⅱ级合格。 其中复层S30403板材应满足 GB/T 24511-2009要求；基层用Q345R板材应符合GB/T 713-2014的要求,正火状态使用, 并应逐张按照NB/T 47013.3-2015进行超声检测,UT-Ⅱ级合格. 2. 设备基层用Q345R板材应逐张进行拉伸和水压试验温度减17%%dC的夏比(V型缺口)冲击试验,冲击吸收能量KV%%1432%%144%%17541J， 允许有一个试样的冲击吸收能量低于41J,但不得低于29J; 焊缝和热影响区的试验要求同母材.其中筒体基层用 Q345R板材(t=90)另须增加一组在钢板厚度1/2处取样的冲击试验，试验要求同上. 3. S30403钢管应符合GB/T14976-2012的要求. 4. 16Mn锻件应符合NB/T47008-2010的要求, S30403锻件应符合NB/T47010-2010的要求. 5. 液位计接管安装要求按HG/T20584-2011的规定. 6. 设备制造过程中的焊前预热,层间温度,层间表面裂纹检测,消氢处理,焊后热处理以及相应的检测, 由制造厂自制工艺确定, 所有焊接工艺规程均须进行焊接工艺评定. 7. 堆焊过渡层焊条为A062，盖面层为A002. 8. 无损检测要求： (1) 所有焊缝坡口(包括A,B,D类焊缝)和基层背面清根后的焊根背面应按照NB/T 47013.4-2015做100% 磁粉检测，MT-%%131级合格.
473 | 17022-4711_V20904.dwg | 1. 壳体所用复合板材应符合NB/T 47002.1-2009中B2级的要求,复层表面加工类型为1D级,并应逐 张按NB/T 47013.3-2015进行超声检测，UT-Ⅱ级合格。 其中复层S30403板材应满足 GB/T 24511-2009要求；基层用Q345R板材应符合GB/T 713-2014的要求,正火状态使用, 并应逐张按照NB/T 47013.3-2015进行超声检测,UT-Ⅱ级合格. 2. 设备基层用Q345R板材应逐张进行拉伸和水压试验温度减17%%dC的夏比(V型缺口)冲击试验,冲击吸收能量KV%%1432%%144%%17541J， 允许有一个试样的冲击吸收能量低于41J,但不得低于29J; 焊缝和热影响区的试验要求同母材.其中筒体基层用 Q345R板材(t=95)另须增加一组在钢板厚度1/2处取样的冲击试验，试验要求同上. 3. S30403钢管应符合GB/T14976-2012的要求. 4. 16Mn锻件应符合NB/T47008-2010的要求, S30403锻件应符合NB/T47010-2010的要求. 5. 液位计接管安装要求按HG/T20584-2011的规定. 6. 设备制造过程中的焊前预热,层间温度,层间表面裂纹检测,消氢处理,焊后热处理以及相应的检测, 由制造厂自制工艺确定, 所有焊接工艺规程均须进行焊接工艺评定. 7. 堆焊过渡层焊条为A062，盖面层为A002. 8. 无损检测要求： (1) 所有焊缝坡口(包括A,B,D类焊缝)和基层背面清根后的焊根背面应按照NB/T 47013.4-2015做100% 磁粉检测，MT-%%131级合格.
474 | 17022-4712_V20905.dwg | 1. 壳体所用复合板材应符合NB/T 47002.1-2009中B2级的要求,复层表面加工类型为1D级,并应逐 张按NB/T 47013.3-2015进行超声检测，UT-Ⅱ级合格。 其中复层S30403板材应满足 GB/T 24511-2009要求；基层用Q345R板材应符合GB/T 713-2014的要求,正火状态使用, 并应逐张按照NB/T 47013.3-2015进行超声检测,UT-Ⅱ级合格. 2. 设备基层用Q345R板材应逐张进行拉伸和水压试验温度减17%%dC的夏比(V型缺口)冲击试验,冲击吸收能量KV%%1432%%144%%17541J， 允许有一个试样的冲击吸收能量低于41J,但不得低于29J; 焊缝和热影响区的试验要求同母材. 3. S30403钢管应符合GB/T14976-2012的要求. 4. 16Mn锻件应符合NB/T47008-2010的要求, S30403锻件应符合NB/T47010-2010的要求. 5. 液位计接管安装要求按HG/T20584-2011的规定. 6. 设备制造过程中的焊前预热,层间温度,层间表面裂纹检测,消氢处理,焊后热处理以及相应的检测, 由制造厂自制工艺确定, 所有焊接工艺规程均须进行焊接工艺评定. 7. 堆焊过渡层焊条为A062，盖面层为A002. 8. 无损检测要求： (1) 所有焊缝坡口(包括A,B,D类焊缝)和基层背面清根后的焊根背面应按照NB/T 47013.4-2015做100% 磁粉检测，MT-%%131级合格. (2) 复合钢板的复层焊接接头按NB/T47013.5-2015进行100%渗透检测,PT-%%131级检测.
475 | 17022-4713_V20906 (2).dwg | 1. 壳体所用复合板材应符合NB/T 47002.1-2009中B2级的要求,复层表面加工类型为1D级,并应逐 张按NB/T 47013.3-2015进行超声检测，UT-Ⅱ级合格。 其中复层S30403板材应满足 GB/T 24511-2009要求；基层用Q345R板材应符合GB/T 713-2014的要求,正火状态使用, 并应逐张按照NB/T 47013.3-2015进行超声检测,UT-Ⅱ级合格. 2. 设备基层用Q345R板材应逐张进行拉伸和水压试验温度减17%%dC的夏比(V型缺口)冲击试验,冲击吸收能量KV%%1432%%144%%17541J， 允许有一个试样的冲击吸收能量低于41J,但不得低于29J; 焊缝和热影响区的试验要求同母材. 3. S30403钢管应符合GB/T14976-2012的要求. 4. 16Mn锻件应符合NB/T47008-2010的要求, S30403锻件应符合NB/T47010-2010的要求. 5. 液位计接管安装要求按HG/T20584-2011的规定. 6. 设备制造过程中的焊前预热,层间温度,层间表面裂纹检测,消氢处理,焊后热处理以及相应的检测, 由制造厂自制工艺确定, 所有焊接工艺规程均须进行焊接工艺评定. 7. 堆焊过渡层焊条为A062，盖面层为A002. 8. 无损检测要求： (1) 所有焊缝坡口(包括A,B,D类焊缝)和基层背面清根后的焊根背面应按照NB/T 47013.4-2015做100% 磁粉检测，MT-%%131级合格. (2) 复合钢板的复层焊接接头按NB/T47013.5-2015进行100%渗透检测,PT-%%131级检测.
476 | 17022-4715_V20910.dwg | 1. 壳体所用复合板材应符合NB/T 47002.1-2009中B2级的要求,复层表面加工类型为1D级,并应逐张按NB/T 47013.3-2015 进行超声检测，UT-Ⅱ级合格。 其中复层S30403板材应满足GB/T 24511-2009要求；基层用Q345R板材应符合 GB/T 713-2014的要求,正火状态使用,并应逐张按照NB/T 47013.3-2015进行超声检测,UT-Ⅱ级合格. 2. 设备基层用Q345R板材应逐张进行拉伸和水压试验温度减17%%dC的夏比(V型缺口)冲击试验,冲击吸收能量KV%%1432%%144%%17541J， 允许有一个试样的冲击吸收能量低于41J,但不得低于29J; 焊缝和热影响区的试验要求同母材. 其中筒体基层用Q345R板材 (t=115)另须增加一组在钢板厚度1/2处取样的冲击试验，试验要求同上. 3. S30403钢管应符合GB/T14976-2012的要求. 4. 16Mn锻件应符合NB/T47008-2010的要求, S30403锻件应符合NB/T47010-2010的要求. 5. 液位计接管安装要求按HG/T20584-2011的规定. 6. 设备制造过程中的焊前预热,层间温度,层间表面裂纹检测,消氢处理,焊后热处理以及相应的检测, 由制造厂自制工艺确定, 所有焊接工艺规程均须进行焊接工艺评定. 7. 堆焊过渡层焊条为A062，盖面层为A002. 8. 无损检测要求： (1) 所有焊缝坡口(包括A,B,D类焊缝)和基层背面清根后的焊根背面应按照NB/T 47013.4-2015做100%磁粉检测，MT-%%131级合格. (2) 复合钢板的复层焊接接头按NB/T47013.5-2015进行100%渗透检测,PT-%%131级检测. (3) 吊耳及其与筒体的焊缝应按NB/T47013.4-2015进行100%磁粉检测,MT-%%131级合格.
477 | 17022-3501(2).dwg | 1.复合钢板应符合NB/T47002.1-2009%%171压力容器用爆炸焊接复合板第1部分:不锈钢-钢复合板%%172中B2级的相应规定. %%131 2.材料标准: 不按比例 1).13MnNiMoR板材应符合GB713-2014中的要求. %%145+2%%146-1%%144 2).S31603板材应符合GB24511-2009中的要求,表面加工类型为2B. 3).S31603管材应符合GB13296-2013中的要求. 4).S31603锻件应符合NB/T47010-2010中的要求. 5).20MnMo锻件应符合NB/T47008-2010中的要求. 3.本设备所用%%134级锻件应对其力学性能及化学成分进行复验. 4.复合钢板基材应采用炉外精炼工艺.复合钢板基材应在热处理后供货,使用状态:正火加回火;且壳体钢板应逐张进行UT检测, 按NB/T47013.3-2015中%%132级为合格,并逐张进行拉伸和-20%%dC下的夏比(V型缺口)冲击试验,冲击吸收能 KV2%%17547J,允许其中一个试件的冲击吸收能小于47J,但不得低于33J;还应在钢板厚度1/2处取样,增加一组冲击 试验,相应焊缝金属及热影响区也应进行-20%%dC夏比(V型缺口)冲击试验,合格要求同母材.设备按GB150.4-2011 逐台制备产品焊接试件. 5.管口M1,M2,M3,N6,N9所用的螺柱和螺母应满足GB150.4-2011中的6.7.3条. 6.设备制造过程中的焊前预热,层间温度,层间表面裂纹检测,消氢处理,焊后热处理以及相应的PT.UT.RT及MT检验.由制造厂
478 | 17022-3503(1).dwg
479 | 17022-4701.dwg | 1.复合钢板应符合NB/T47002.1-2009%%171压力容器用爆炸焊接复合板第1部分:不锈钢-钢复合板%%172中B2级的相应规定. 2.材料标准: 1).Q345R板材应符合GB713-2014中的要求. 2).S31603板材应符合GB24511-2009中的要求,表面加工类型为2B. 3).S31603管材应符合GB13296-2013中的要求. 4).S31603锻件应符合NB/T47010-2010中的要求. 5).16Mn锻件应符合NB/T47008-2010中的要求. 3.本设备所用%%134级锻件应对其力学性能及化学成分进行复验. 4.复合钢板基材应在热处理后供货,供货状态:正火;且壳体钢板应逐张进行UT检测,按NB/T47013.3-2015中%%132级为合格, 并逐张进行拉伸和水压试验温度减17%%DC夏比(V型缺口)冲击试验,冲击吸收能KV2%%17541J,还应在钢板厚度1/2处取样, 增加一组冲击试验,相应焊缝金属及热影响区应进行水压试验温度减17%%dC夏比(V型缺口)冲击试验,试验要求同母材. 设备应按GB150.4-2011逐台制备产品焊接试件. 5.管口N1,M1,M2,M3所用的螺柱和螺母应满足GB150.4-2011中的6.7.3条. 6.设备制造过程中的焊前预热,层间温度,层间表面裂纹检测,消氢处理,焊后热处理以及相应的PT.UT.RT及MT检验.由制造厂 自制工艺确定.所有焊接工艺规程均须进行焊接工艺评定.
480 | A20701-17022-4801rev0.dwg | 1.材料要求 1) 壳体所用Q345R板材应符合GB/T 713-2014中的规定，正火状态下使用，板厚大于30mm应逐张按照 NB/T 47013.3-2005进行超声检测，UT-Ⅱ级为合格。 2) 设备所用16Mn锻件应符合NB/T 47008-2010中的规定，所用S31603锻件应符合NB/T 47010-2010中的规定。 3) 设备所用S31603钢管应符合GB/T 14976-2012中的规定。 4) 设备所用S31603板材应符合GB/T 24511-2009中的规定，表面加工类型为1D。 2.加工制造 1) 设备内表面堆焊5mm的S31603,过渡层焊条A042,盖面层焊条A022。标准件堆焊后的尺寸符合标准的规定。 2) 堆焊前的弯头的制造、检验和验收应满足GB/T13401-2005中的规定，成型后的弯头应进行恢复力学性能热处理。 3) 喷嘴管与扩散管的轴线装配允差1mm. 4) 图中所注的厚度为成型后的厚度，下料厚度由制造厂确定。 5) 设备的焊缝表面不得有咬边，接管内径边角处应倒圆R5~10。 3.无损检测 1) 堆焊前的表面及堆焊加工后的表面分别进行100%磁粉和渗透检测，按NB/T47013.4~5-2015 Ⅰ为合格。 2) 弯头与接管的焊接接头的内外角分别进行100%渗透和磁粉检测，按NB/T47013.4~5-2015 Ⅰ为合格。 3) 设备A、B、D类焊缝坡口表面以及背面清根后的焊根背面应按照NB/T 47013.4-2015或 NB/T 47013.5-2015进行100%磁粉或100%渗透检测，MT-Ⅰ级或PT-Ⅰ合格。
481 | A20701-17022-4801rev1.dwg
482 | A20701-17022-4801参考.dwg | 1. 设备内表面堆焊5mm的00Cr17Ni14Mo2,过渡层焊条A042,盖面层焊条A022。 标准件堆焊后的尺寸符合标准的规定。堆焊层表面进行100%渗透检测，按JB/T4730-Ⅰ为合格。 2. Q345R为正火板，逐张进行超声检测，按JB/T4730.3 UT-Ⅱ级为合格。 3. 堆焊前的弯头的制造、检验和验收按GB/T12459中的规定。 4. 弯头和接管的焊接接头应进行100%无损检测,按JB4730.2 RT-%%132为合格. 5. 喷嘴管与扩散管的轴线装配允差1mm. 6. 管壁焊缝应焊透,管内的堆焊层表面应打磨光滑,焊缝余高应打磨与母材齐平. 7. 管口方位按本图. 注: 设备使用单位应规范操作,并加强检测,验证实际使用与预期寿命的符合性.
483 | R20901-17022-5501.dwg | 1.本设备所采用的ASME材料应满足《内蒙荣信化工甲醇项目合成气装置变换炉用 SA387 Gr11 CL2钢板技术条件》和《内蒙荣信化工甲醇项目合成气装置变换炉用 SA182 F11 Cl2锻件技术条件》。 2.本设备采用的碳钢和不锈钢锻件分别按JB4726《压力容器用碳素钢和低合金钢锻件》 以及JB4728《压力容器用不锈钢锻件》规定的Ⅲ级制造、检验和验收。 3.焊接结构及尺寸除装配图中注明的外按HG20583的规定,对接接头采用DU37(纵缝)及 DU38(环缝)，封头上接管参照G47,裙座的对接接头采用DU11,角焊缝腰高为较薄件 厚度;标准件的焊接按相应标准的规定，其余按GB/T985中的规定。 4.焊条牌号 4.1 ASME材料之间的焊接采用配套的焊条牌号。 4.2 SA387 Gr11 CL2或SA336 F11 CL3与14Cr1Mo之间的采用R307。 4.3 Q345R之间采用J507。 4.4 其他碳钢之间采用J427。 4.5 S32168与碳钢之间采用A302。 4.6 S32168之间采用A132。
484 | R20901-17022-5501参考.dwg | 1. 材料要求: 1).本设备所采用钢材SA-387 Gr.11 CL2应符合《SA-387 Gr.11 CL2板材采购技术条件》中的规定. 2).设备所用SA-336 F11 CL3锻件除应符合《SA-336 F11 CL3锻件采购技术条件》中的规定外还应符 合NB/T 47008-2010中的规定，其中设备所用Ⅳ级锻件还应进行化学成分与力学性能复验。 3).14CrMoR板材应满足GB 713-2014的要求, S30403板材应符合GB24511-2009的要求,表面加工类 型为1D(t≥8mm)或2B(t＜8). 4).S30403管材应符合GB/T 14976-2012的规定; 15CrMo管材使用状态为正火加回火,除符合 GB 9948-2013外,还应符合GB150.2-2011中5.1.4的要求. 5).S30403锻件应按NB/T47010-2010中的规定, 其中设备所用Ⅳ级锻件还应进行化学成分与力学性能复验. 2. 加工制造: 1).设备的焊缝表面不得有咬边, 筒体、封头上的A,B类焊缝应磨平余高, 角接接头应打磨至圆滑过渡,圆角R不小于10mm.. 2).详细的焊接工艺规程须通过焊接工艺评定试验确定,其中制造方应对焊前预热温度,消氢处理,层间温度,热处理温度,层间表面裂纹检测 以及中间厚度时的RT,UT,MT的检测程序,方法,焊接材料的要求做出明确规定. 3).与筒体焊接的连接件应在热处理前全部焊接完毕，热处理后不允许施焊. 4).本图提供的焊缝结构尺寸是初步的,制造厂应根据经验和焊接工艺评定试验结果进行调整确定. 5).所有螺柱,螺母应符合GB150.4-2011中6.7条的规定. 6).裙座螺栓孔中心圆直径以及相邻两孔和任意两孔间弦长极限偏差为%%p3mm.
485 | V10606-17022-1006.dwg | 1.焊接采用电弧焊,焊条牌号见相应规范. 2.液位计接管安装要求按HG/T20584-2011的规定. 3.设备的涂漆应满足17022-00H1100-G-20《防腐工程规定》的要求。 4.铭牌,接地板,接管方位见管口方位图,图号见本图左下选用表. 注:筒节dWXS尺寸修改为%%c530X10
486 | V20706-17022-1501 rev1.dwg
487 | V20706-17022-1501.dwg | 1. 所有A,B类对接焊缝打磨至与母材平齐,焊缝表面不得有咬边，不留余高. 2. 设备所用Q345R钢板应满足GB713-2014<<锅炉和压力容器用钢板>>中的要求,正火状态下供货,使用.并逐张 进行超声检测,按NB/T 47013.3-2015 UT-II级为合格.还应逐张进行拉伸和夏比(V型缺口)冲击试验(横向, -20%%dC),并增加一组在钢板厚度1/2处的冲击试验.三个试样的平均冲击吸收不小于41J,允许一个试样的冲击功数值低于 平均值,但不得低于29J.焊缝及热影响区同母材要求. 3. 锻件应符合NB/T 47008-2010<<承压设备用碳素钢和合金钢锻件>>中的规定,冲击试验温度应与母材相同. 4. 本设备应按JB4732-1995(2005确认)要求制备产品焊接试板,应进行焊缝金属及热影响区的夏比(V型缺口) 冲击试验,试验合格要求与母材相同. 5. 本设备所用IV锻件进行化学成分和力学性能复验. 6. 设备内表面堆焊6mm的S31603,过渡层焊条A042,盖面层焊条A022.基层材料的堆焊表面和 堆焊层表面应分别进行MT及PT检测,按NB/T 47013.4-2015和NB/T 47013.5-2015 I级为合格. 7. 无损检测要求: (1) 焊缝坡口表面作100% MT检测,合格级别按NB/T 47013.4-2015中MT-Ⅰ.不得有裂纹,凹坑, 分层等缺陷存在. (2) 所有A,B类焊接接头按NB/T 47013.2-2015做100%RT, II级为合格,并按规范制做产品焊接试板。 (3) 设备A、B、D类焊缝坡口表面以及背面清根后的焊根背面应按照NB/T 47013.4-2015或
488 | V21104-17022-1214 rev0.dwg | 1. 件3中的%%C273X8.8%%153%%C323.9X10和件1中的6" Sch40 管材应复验机械性能. 2. N1口,N3口,N7口的套管均有1%%d的倾斜角. 3. 内伸的N7口与套管间用石棉盘根填料充满保证没有泄漏,且在操 作中N7口在轴向方向有%%p50mm的移动量. 4. 硫锁的下部套筒材质为Q235-B,套筒与硫锁之间填充保温填料岩棉. 5. 设备保温材质为岩棉,厚度为140mm. 6. 硫漏斗顶部快开结构制造厂可根据情况自己调整,但必须保证快开,可 参考HG/T21533-2005快开手孔的结构. 7. 硫漏斗的固定结构暂时待定. 8. 设备强度由制造厂核定.
489 | X21001-17022-1509 CO2放空管.dwg
490 | 15103-1201-1_11D3707ABC.dwg | 1. 所有A,B类对接接头焊缝打磨至与母材平齐,焊缝表面不得有咬边. 2. 设备所用Q345R钢板应满足GB/T713-2014<<锅炉和压力容器用钢板>>中的要求,正火状态下供货,使用.并逐张 进行超声检测,按NB/T 47013.3-2015 UT-II级为合格.还应逐张进行拉伸和夏比(V型缺口)冲击试验(横向, 水压试验温度-20%%dC),并增加一组在钢板厚度1/2处的冲击试验.三个试样的平均冲击功不小于41J,允许一个试样的 冲击功数值低于平均值,但不得低于29J.焊缝及热影响区同母材要求. 3. 锻件应符合NB/T 47008-2017<<承压设备用碳素钢和合金钢锻件>>中的规定,冲击试验温度应与母材相同. 4. 本设备应按JB4732-1995(2005确认)要求制备产品焊接试板,应进行焊缝金属及热影响区的夏比(V型缺口) 冲击试验,试验合格要求与母材相同. 5. 本设备所用IV锻件进行化学成分和力学性能复验. 6. 设备内表面堆焊6mm的S31603,过渡层焊条A042,盖面层焊条A022.基层材料的堆焊表面和加工后 的堆焊层表面应分别进行MT及PT检测,按NB/T 47013.4-2015和NB/T 47013.5-2015 I级为合格. 7. 无损检测要求: (1) 焊缝坡口表面作100% MT检测,合格级别按NB/T 47013.4-2015中MT-I.不得有裂纹,凹坑, 分层等缺陷存在. (2) 所有A,B类焊接接头按NB/T 47013.2-2015做100%RT, II级为合格.
491 | 15103-1201-2_11D3707ABC.dwg | 1.锻件按NB/T 47010-2017《承压设备用不锈钢和耐热钢锻件》中Ⅲ级的规定。 2.本件的制造、检验、试验和验收按HG/T 20615-2009《钢制管法兰》中规定。 3.法兰连接面未标注尺寸与 HG/T20615-2009 法兰 WN 50-900 RF相同。 4.加工面未标注尺寸公差的极限偏差按GB/T1804-2000中的m级要求。
492 | 15103-1201-3_11D3707ABC.dwg | 1.人孔组装完毕后,应保证密封面位置准确,紧固零件受力均匀. 2.人孔盖开启灵活,无卡阻等,确保焊接组装的质量. 3.螺柱(件20-4)应逐件进行100%磁粉检测,按 NB/T 47013.4-2015 MT-I级合格, 螺母(件20-5)的毛坯热处理后做硬度试验. 4.除图中注明外,本部件按HG/T21514-2014中 有关条文规定进行制造,检验和验收。
493 | 15103-1201-4_11D3707ABC.dwg | 1.锻件按NB/T 47010-2017《承压设备用不锈钢和耐热钢锻件》中Ⅲ级的规定。 2.本件的制造、检验、试验和验收按HG/T 20615-2009《钢制管法兰》中规定。 3.法兰连接面未标注尺寸与 HG/T20615-2009 法兰 WN 50-900 RF相同。 4.加工面未标注尺寸公差的极限偏差按GB/T1804-2000中的m级要求。 R50
494 | 17022-1001(V20605).dwg | 1. 设备所用Q245R板材应符合GB/T713-2014的规定，所用20钢管应满足GB/T8163-2008的要求； 2. 20号钢锻件应满足NB/T 47008-2010的要求； 3. 液位计法兰接管的安装允差按HG/T20584-2011中规定； 4. 设备涂漆、包装、运输应遵守JB/T4711-2003《压力容器涂漆与运输包装》及 17022-00H1100-G-20《防腐工程规定》； 5. 管口方位按管口方位图，图号见左下角选用表。 注：1. L2a，b和L2c，d分别在同一垂直面上； 2. N1， N2和N3尽量靠近水出口； 3. 蒸汽盘管操作压力为0.5MPa，操作温度160%%DC，设计压力为1.0MPa， 设计温度为190%%DC，材质S30408，试验压力为2.0MPa； 4. 支撑盘管用角钢共制造16件，其尺寸H依据现场安装情况并参照盘管布置图中示意的位置来确定。
495 | 17022-1002(V20703).dwg | 1. 设备涂漆、包装、运输应遵守JB/T4711-2003《压力容器涂漆与运输包装》及 17022-00H1100-G-20《防腐工程规定》； 2. 管口方位按管口方位图，图号见左下角选用表；
496 | 17022-1003(V20704).dwg | 1. 液位计法兰接管的安装允差按HG/T20584-2011中规定； 2. 设备涂漆、包装、运输应遵守JB/T4711-2003《压力容器涂漆与运输包装》及 17022-00H1100-G-20《防腐工程规定》； 3. 管口方位按管口方位图，图号见左下角选用表；
497 | 17022-1004(V20804).dwg | 1. 液位计法兰接管的安装允差按HG/T20584-2011中规定； 2. 设备涂漆、包装、运输应遵守JB/T4711-2003《压力容器涂漆与运输包装》及 17022-00H1100-G-20《防腐工程规定》； 3. 管口方位按管口方位图，图号见左下角选用表；
498 | 17022-1005(V20812).dwg | 1. 设备涂漆、包装、运输应遵守JB/T4711-2003《压力容器涂漆与运输包装》及 17022-00H100-G-20《防腐工程规定》； 2. 管口方位按管口方位图，图号见左下角选用表。 注：加热盘管蒸汽操作压力0.5MPa，温度164℃，设计压力0.8MPa，温度185℃
499 | 17022-1101(V20809).dwg | 1. 基础验收合格后方可进行底板组装，底板焊接后，其局部凹凸变形不应大于变形长度的2%，且不超过50mm，底板的 焊缝采用真空箱法进行致密性试验，焊缝表面刷肥皂水，真空度不低于53KPa，焊缝表面不出现气泡泄出为合格； 2. 罐壁组装焊接后要求：高度极限偏差为39mm，垂直度极限偏差为31mm，局部凹凸变形应平缓，变形应≤13mm； 3. 储罐施工完毕后，以不低于5%%dC的水进行充水试验，充水至储罐试验高度，持压不少于48小时，罐壁无渗漏和异常变形为 合格，充水试验必须始终在监视下进行，充水速度应根据土建专业基础的设计要求确定； 4. 储罐内充水至储罐设计液位下1m时密封所有对外接口，开始缓慢充水升压，升压至2.2KPa时，罐顶无异常变形，焊缝 无渗漏，则罐顶的强度及严密性试验合格，试验后应立即使罐内与大气相通； 5. 储罐内充水至储罐设计液位后，密封所有对外接口，用放水法进行罐顶的稳定性试验，试验时应缓慢降压，达到试验负压 -1.4KPa时，罐顶无异常变形为合格，试验后应立即使罐内与大气相通； 6. 所有附件与配件均应在贮罐总体试验前安装完毕； 7. 梯子平台、栏杆等钢结构件，应按GB50205-2001<<钢结构工程施工质量验收规范>>进行制造和验收； 8. 设备涂漆、包装、运输应遵守JB/T4711-2003《压力容器涂漆与运输包装》及项目《防腐工 程规定》17022-00H1100-G-20； 10. 管口、梯子平台的方位按管口方位图。
500 | 17022-1201(V20705).dwg | 1. 设备所用Q345R钢板应符合GB/T713-2014《锅炉和压力容器用钢板》相关规定，且钢板及其焊接 接头须进行0%%DC夏比（V型缺口）冲击试验，冲击试验中3个标准试样的冲击吸收能平均值应不小于41J，允许 其中1个试样的冲击吸收能数值低于平均值，但不得低于29J； 2. 设备所用20号锻件应符合NB/T47008-2009《承压设备用碳素钢和合金钢锻件》相关规定，并进行 -20%%DC夏比（V型缺口）冲击试验，冲击试验中3个标准试样的冲击吸收能应不小于31J，允许其中1个试样 的冲击吸收能数值低于平均值，但不得低于22J； 3. 设备所用10号钢管应符合GB/T9948-2013《石油裂化用无缝钢管》相关规定，10号钢管及其焊接接头 须进行-20%%DC夏比（V型缺口）冲击试验，冲击试验中3个标准试样的纵向冲击吸收能平均值不小于40J、 横向冲击吸收能平均值不小于27J，允许其中1个试样的冲击吸收能数值低于平均值，但不得低于 28J（纵向） 及19J（横向）； 4. 液位计法兰接管的安装允差按HG/T20584-2011中规定； 5. 设备的涂漆，包装，运输遵守JB/T4711-2003《压力容器涂漆与运输包装》 及17022-00H1100-G-20《防腐工程规定》； 6. 管口方位按管口方位图，图号见左下角选用表。
501 | 17022-1202(V20707).dwg | 1. 设备所用Q345R钢板应符合GB/T713-2014《锅炉和压力容器用钢板》相关规定，且钢板及焊接接头 须进行0%%DC夏比（V型缺口）冲击试验，冲击试验中3个标准试样的冲击吸收能平均值应不小于41J，允许 其中1个试样的冲击吸收能数值低于平均值，但不得低于29J； 2. 设备所用20锻件应符合NB/T47008-2010《承压设备用碳素钢及合金钢锻件》相关规定，并进行-20%%DC 夏比（V型缺口）冲击试验，冲击试验中3个标准试样的冲击吸收能应不小于31J，允许其中1个试样的冲击吸 收能数值低于平均值，但不得低于22J； 3. 设备所用10号钢管应符合GB/T9948-2013《石油裂化用无缝钢管》相关规定，10号钢管及其焊接接头 须进行-20%%DC夏比（V型缺口）冲击试验，冲击试验中3个标准试样的纵向冲击吸收能平均值不小于 40J、横向冲击吸收能平均值不小于27J，允许其中1个试样的冲击吸收能数值低于平均值，但不得低于 28J（纵向）及19J（横向）； 4. 液位计法兰接管的安装允差按HG/T20584-2011中规定； 5. 设备的涂漆，包装，运输遵守JB/T4711-2003《压力容器涂漆与运输包装》 及17022-00H1100-G-20《防腐工程规定》。 6. 管口方位按管口方位图，图号见左下角选用表；
502 | 17022-1203(V20801EFG).dwg | 1. 设备所用Q345R钢板应符合GB/T713-2014《锅炉和压力容器用钢板》相关规定； 2. 液位计法兰接管的安装允差按HG/T20584-2011中规定； 3. 设备的涂漆，包装，运输遵守JB/T4711-2003《压力容器涂漆与运输包装》 及17022-00H1100-G-20《防腐工程规定》； 4. 管口方位按管口方位图，图号见左下角选用表。
503 | 17022-1205(V20806EFG).dwg | 1. 设备所用Q345R钢板应符合GB/T713-2014《锅炉和压力容器用钢板》相关规定； 2. 液位计法兰接管的安装允差按HG/T20584-2011中规定； 3. 设备的涂漆，包装，运输遵守JB/T4711-2003《压力容器涂漆与运输包装》 及17022-00H1100-G-20《防腐工程规定》； 4. 管口方位按管口方位图，图号见左下角选用表。 管 口 表 公称压力 公称尺寸 法 兰 标 准 符 号 8" CL150 HG/T20615-2009 SO N1 6" CL150 HG/T20615-2009 SO N2 4" HG/T20615-2009 SO CL150 N3 2" HG/T20615-2009 SO CL150 N4a,b 3" HG/T20615-2009 SO CL150 N5a,b 3" HG/T20615-2009 SO CL150 N6 500 HG/T21520-2014 10 M1
504 | 17022-1206(V20807EFG).dwg | 1. 设备所用Q345R钢板应符合GB/T713-2014《锅炉和压力容器用钢板》相关规定； 2. 液位计法兰接管的安装允差按HG/T20584-2011中规定； 3. 设备的涂漆，包装，运输遵守JB/T4711-2003《压力容器涂漆与运输包装》 及17022-00H1100-G-20《防腐工程规定》； 4. 管口方位按管口方位图，图号见左下角选用表。
505 | 17022-1503(V20813EFG).dwg | 1. 设备所用S31603+Q345R复合钢板应符合NB/T47002.1-2009中B2级的相应规定， Q345R钢板应符合GB/T713-2014的相关规定，S31603钢板应符合 GB/T24511-2009的相关规定，表面加工类型2B型； 2. 设备所用S31603管材应符合GB/T14976-2012的相应规定，碳钢管材应符合 GB/T9948-2013的相关规定； 3. 设备所用S31603锻件应符合NB/T47010-2010的相应规定； 4. 复合钢板覆层焊接接头应进行100%PT检测，符合NB/T47013.5-2015中I级为合格； 5. 裙座与封头的焊接接头、吊耳垫板与筒体、吊耳与垫板之间焊缝均进行100%MT检测，符合 NB/T47013.4-2015中I级为合格； 6. 裙座螺栓孔中心圆直径极限偏差以及相邻两孔和任意两孔弦长极限偏差均为%%p3mm； 7. 液位计法兰接管的安装允差按HG/T20584-2011中规定； 8. 水压试验时，水中氯离子含量应不超过25mg/L，水压试验后应将水渍清除干净并烘干； 9. 水压试验合格后，覆层表面作酸洗钝化处理，所形成钝化膜采用蓝点法检查，无蓝点为合格； 10. 设备的涂漆，包装，运输遵守JB/T4711-2003《压力容器涂漆与运输包装》及 17022-00H1100-G-20《防腐工程规定》； 11. 管口方位按管口方位图，图号见左下角选用表。
506 | 17022-2501(E20701).dwg | 1. Q345R钢板应符合GB/T713-2014《锅炉和压力容器用钢板》相关规定； 2. 设备所用16Mn锻件应符合NB/T47008-2009《承压设备用碳素钢和合金钢锻件》相关规定； 3. 换热管应符合GB13296-2013《锅炉、热交换器用不锈钢无缝钢管》中冷拔管的相应规定，并符合 NB/T47019.5-2011《锅炉、热交换器用管订货技术条件》中的相关规定，按最小壁厚定货； 4. 管板密封面与壳体轴线垂直，其公差为1mm； 5. 管箱焊后热处理，容器法兰密封面在热处理后精加工； 6. 换热管与管板分两道焊接,两道焊缝的起点应错开180%%D,第一道焊接完成后以0.1MPa压力进行氦泄漏试验, 第二道焊接并且贴胀完成后对焊接接头进行100%渗透检测,并符合NB/T 47013.5-2015中的I级要求； 完成后再次进行氦泄漏试验，氦泄漏试验的泄漏率以不超过1x10%%141-5%%142Pa·m%%1413%%142/s为合格； 7. N1，N2，N3，N4接管与法兰的对接接头进行100%PT检测，符合NB/T47013.5-2015中I级为合格； 8. 壳程应按照HG/T 20584-2011附录A氨渗漏B法,以含氨体积浓度为10%,试验压力为1.0MPa进行试验； 9. 水压试验时，水中氯离子含量应不超过25mg/L，水压试验后应将水渍清除干净并烘干； 10. 设备的涂漆、包装、运输遵守JB/T4711-2003《压力容器涂漆与运输包装》及 17022-00H1100-G-20《防腐工程规定》； 11. 吊耳仅用于起吊管箱； 12. 管口方位按管口方位图。
507 | 17022-2502(E20801).dwg | 1. Q345R钢板应符合GB/T713-2014《锅炉和压力容器用钢板》相关规定； 2. 设备所用16Mn锻件应符合NB/T47008-2009《承压设备用碳素钢和合金钢锻件》相关规定； 3. 换热管应符合GB13296-2013《锅炉、热交换器用不锈钢无缝钢管》中冷拔管的相应规定，并符合 NB/T47019.5-2011《锅炉、热交换器用管订货技术条件》中的相关规定，按最小壁厚定货； 4. 管板密封面与壳体轴线垂直，其公差为1mm； 5. 换热管与管板分两道焊接,两道焊缝的起点应错开180%%D,第一道焊接完成后以0.1MPa压力进行氦泄漏试验, 第二道焊接并且贴胀完成后对焊接接头进行100%渗透检测,并符合NB/T 47013.5-2015中的I级要求； 完成后再次进行氦泄漏试验，氦泄漏试验的泄漏率以不超过1x10%%141-5%%142Pa·m%%1413%%142/s为合格； 6. 水压试验时，水中氯离子含量应不超过25mg/L，水压试验后应将水渍清除干净并烘干； 7. 设备的涂漆、包装、运输遵守JB/T4711-2003《压力容器涂漆与运输包装》及 17022-00H1100-G-20《防腐工程规定》； 8. 吊耳仅用于起吊管箱； 9. 管口方位按管口方位图。
508 | 17022-2503(E20802).dwg | 1. Q345R钢板应符合GB/T713-2014《锅炉和压力容器用钢板》相关规定； 2. 设备所用16Mn锻件应符合NB/T47008-2009《承压设备用碳素钢和合金钢锻件》相关规定； 3. 换热管应符合GB13296-2013《锅炉、热交换器用不锈钢无缝钢管》中冷拔管的相应规定，并符合 NB/T47019.5-2011《锅炉、热交换器用管订货技术条件》中的相关规定，按最小壁厚定货； 4. 管板密封面与壳体轴线垂直，其公差为1mm； 5. 管箱焊后热处理，容器法兰密封面在热处理后精加工； 6. 换热管与管板分两道焊接,两道焊缝的起点应错开180%%D,第一道焊接完成后以0.1MPa压力进行氦泄漏试验, 第二道焊接并且贴胀完成后对焊接接头进行100%渗透检测,并符合NB/T 47013.5-2015中的I级要求； 完成后再次进行氦泄漏试验，氦泄漏试验的泄漏率以不超过1x10%%141-5%%142Pa·m%%1413%%142/s为合格； 7. 水压试验时，水中氯离子含量应不超过25mg/L，水压试验后应将水渍清除干净并烘干； 8. 设备的涂漆、包装、运输遵守JB/T4711-2003《压力容器涂漆与运输包装》及17022-00H1100-G-20《防腐工程规定》； 9. 吊耳仅用于起吊管箱； 10. 管口方位按管口方位图。
509 | 17022-2504(E20803).dwg | 1. Q345R钢板应符合GB/T713-2014《锅炉和压力容器用钢板》相关规定； 2. 设备所用16Mn锻件应符合NB/T47008-2009《承压设备用碳素钢和合金钢锻件》相关规定； 3. 换热管应符合GB13296-2013《锅炉、热交换器用不锈钢无缝钢管》中冷拔管的相应规定，并符合 NB/T47019.5-2011《锅炉、热交换器用管订货技术条件》中的相关规定，按最小壁厚定货； 4. 管板密封面与壳体轴线垂直，其公差为1mm； 5. 左管箱及浮头管箱焊后热处理，容器法兰及分程隔板密封面在热处理后精加工； 6. 换热管与管板分两道焊接,两道焊缝的起点应错开180%%D,第一道焊接完成后以0.1MPa压力进行压缩空气泄漏试验, 第二道焊接并且贴胀完成后对焊接接头进行100%渗透检测,并符合NB/T 47013.5-2015中的I级要求； 7. 换热器I和换热器II组装时，通过调整垫板尽量使换热器II的载荷通过支座传到换热器I，不使接管承受载荷； 8. 制造厂应对该换热器进行预组装，压力试验应在组装后一起进行； 9 .调整垫板共2组，每组8件，其中t=3mm3件，t=1mm3件，t=1.5mm2件，其上螺栓孔同滑动 鞍座螺栓孔，上下鞍座之间调整垫板的总厚度由制造厂根据实际制造误差而变动； 10. 水压试验时，水中氯离子含量应不超过25mg/L，水压试验后应将水渍清除干净并烘干； 11. 设备的涂漆、包装、运输遵守JB/T4711-2003《压力容器涂漆与运输包装》及 17022-00H1100-G-20《防腐工程规定》； 12. 吊耳仅用于起吊管箱；
510 | 17022-2505(E20804EFG).dwg | 1. 本设备壳程属湿H2S应力腐蚀环境，选材及制造应符合SH/T3075-2009《石油化工钢制压力容器 材料选用规范》中7.5.2条要求； 2. Q245R及Q345R钢板应符合GB/T713-2014《锅炉和压力容器用钢板》相关规定，且Q245R 钢板应逐张进行超声检测，符合NB/T 47013.3-2015中的II级要求； 3. 设备所用16Mn锻件应符合NB/T47008-2009《承压设备用碳素钢和合金钢锻件》相关规定； 4. 设备所用S31608锻件应符合NB/T47010-2009《承压设备用不锈钢和耐热钢锻件》相关规定； 5. 换热管应符合GB13296-2013《锅炉、热交换器用不锈钢无缝钢管》中冷拔管的相应规定，并符合 NB/T47019.5-2011《锅炉、热交换器用管订货技术条件》中的相关规定，按最小壁厚定货； 6. 管板密封面与壳体轴线垂直，其公差为1mm； 7. 管箱焊后热处理，容器法兰密封面在热处理后精加工； 8. 换热管与管板分两道焊接,两道焊缝的起点应错开180%%D,第一道焊接完成后以0.1MPa压力进行氦泄漏试验, 第二道焊接并且贴胀完成后对焊接接头进行100%渗透检测,并符合NB/T 47013.5-2015中的I级要求； 完成后再次进行氦泄漏试验，氦泄漏试验的泄漏率以不超过1x10%%141-5%%142Pa·m%%1413%%142/s为合格； 9. N1，N2，N3，N4接管与法兰的对接接头进行100%PT检测，符合NB/T47013.5-2015中I级为合格； 10. 水压试验时，水中氯离子含量应不超过25mg/L，水压试验后应将水渍清除干净并烘干； 11. 设备的涂漆、包装、运输遵守JB/T4711-2003《压力容器涂漆与运输包装》及
511 | 17022-2506(E20805).dwg | 1. Q345R钢板应符合GB/T713-2014《锅炉和压力容器用钢板》相关规定； 2. 设备所用16Mn锻件应符合NB/T47008-2009《承压设备用碳素钢和合金钢锻件》相关规定； 3. 换热管应符合GB13296-2013《锅炉、热交换器用不锈钢无缝钢管》中冷拔管的相应规定，并符合 NB/T47019.5-2011《锅炉、热交换器用管订货技术条件》中的相关规定，按最小壁厚定货； 4. 管板密封面与壳体轴线垂直，其公差为1mm； 5. 左管箱及浮头管箱焊后热处理，容器法兰及分程隔板密封面在热处理后精加工； 6. 换热管与管板分两道焊接,两道焊缝的起点应错开180%%D,第一道焊接完成后以0.1MPa压力进行压缩空气泄漏试验, 第二道焊接并且贴胀完成后对焊接接头进行100%渗透检测,并符合NB/T 47013.5-2015中的I级要求； 7. 水压试验时，水中氯离子含量应不超过25mg/L，水压试验后应将水渍清除干净并烘干； 8. 设备的涂漆、包装、运输遵守JB/T4711-2003《压力容器涂漆与运输包装》及 17022-00H1100-G-20《防腐工程规定》； 9. 吊耳仅用于起吊管箱； 10. 管口方位按管口方位图。
512 | 17022-3001_T21001(1).dwg | 100%射线检测，合格级别分别为UT-%%131、 RT-%%132。
513 | 17022-3002-01_T21002(2).dwg | 100%射线检测，合格级别分别为UT-%%131、 RT-%%132。
514 | 17022-3501_T21003(1).dwg | 1. 塔体总体直线度不大于62mm，且塔体任意3000mm长圆筒段，直线度偏差不得大于3mm。 2. 塔体在同一横断面上的最大直径与最小直径之差≤25mm;塔体安装垂直度公差为不超过30mm。 3. 塔内件、填料的制造、安装按内件装配图和JB/T1205-2001的要求。 4. 液位计和接管的安装公差按照HG/T20584-2011中规定。 5. 塔体内表面焊缝应修平，焊疤、焊渣应清除干净；接管(内伸管除外)与塔体焊后应与塔体内表面平齐。 6. 裙座短截与下封头处焊缝应按NB/T47013.5-2015进行100%渗透检测，PT-Ⅰ合格。 7. 吊耳检验按照相关标准要求进行，增设的吊耳加强筒节与塔体之间的焊缝应按照 NB/T 47013.5-2015进行100%渗透检测，PT-Ⅰ合格。 8. 分段运输的设备其最后一道焊接接头应按NB/T 47013.2进行100%射线检测，RT-Ⅱ合格； 同时还应对其表面进行100%渗透检测，PT-Ⅰ合格。 9. 压力试验所用水，其氯离子含量应不超过25mg/L。 10. 设备水压试压合格后，表面需清除油污并作酸洗钝化处理。所形成的钝化膜用蓝点法检测,无蓝点为合格. 11. 地脚螺栓跨中均布，裙座螺栓孔中心圆直径允差以及相邻两孔和任意两孔弦长允差为%%P2mm。
515 | 17022-3504-01_T21006.dwg | 1. 塔体总体直线度不大于24mm，且塔体任意3000mm长圆筒段，直线度偏差不得大于3mm。 2. 塔体在同一横断面上的最大直径与最小直径之差≤25mm;塔体安装垂直度公差为不超过24mm。 3. 塔内件、填料的制造、安装按内件装配图和JB/T1205-2001的要求。 4. 液位计和接管的安装公差按照HG/T20584-2011中规定。 5. 塔体内表面焊缝应修平，焊疤、焊渣应清除干净；接管(内伸管除外)与塔体焊后应与塔体内表面平齐。 6. 裙座短截与下封头处焊缝应按NB/T47013.5-2015进行100%渗透检测，PT-Ⅰ合格。 7. 吊耳检验按照相关标准要求进行，增设的吊耳加强筒节与塔体之间的焊缝应按照 NB/T 47013.5-2015进行100%渗透检测，PT-Ⅰ合格。 8. 分段运输的设备其最后一道焊接接头应按NB/T 47013.2进行100%射线检测，RT-Ⅱ合格； 同时还应对其表面进行100%渗透检测，PT-Ⅰ合格。 9. 压力试验所用水，其氯离子含量应不超过25mg/L。 10. 设备水压试压合格后，表面需清除油污并作酸洗钝化处理。所形成的钝化膜用蓝点法检测,无蓝点为合格. 11. 地脚螺栓跨中均布，裙座螺栓孔中心圆直径允差以及相邻两孔和任意两孔弦长允差为%%P2mm。
516 | 布管草图_E21013.dwg
517 | 17022-2008_E21010E.dwg
518 | 布管草图_E21010E.dwg
519 | 17022-2510_E21011.dwg | 1.受压元件用Q345R钢板应符合GB/T 713-2014相关规定。Q345R钢板应逐张进行超声检测， 符合NB/T47013.3-2015中UT-Ⅱ级合格。 2.本设备受压元件用Q345R及其焊接接头应进行-20℃的夏比(V型缺口)低温冲击试验，要求三个试样 的平均冲击功不小于41J。允许其中1个试样的单个值低于41J，但不得低于29J. 3.本设备受压元件用16Mn 锻件应符合NB/T 47008-2010的相关规定。16MnD Ⅲ/Ⅳ锻件及 其焊接接头应进行-20℃的夏比(V型缺口)低温冲击试验，要求三个试样的平均冲击功不小于41J。允许 其中1个试样的单个值低于41J，但不得低于29J. 4.换热管应符合GB/T 21833-2008中高精级要求，软化退火状态供货，其外径允许偏差为%%P0.10mm， 其壁厚允许偏差为%%145+0.30%%146-0.25%%144mm。并满足NB/T 47019-2011相关规定。 5.管板密封面与壳体轴线垂直,其垂直度公差1mm。 6.换热管与管板的焊接采用二道焊,第一道焊完后用0.3MPa压缩空气进行气密试验合格后再焊第二道, 起弧位置相错180%%D。 7.本设备管程应制备A类焊接接头焊接试件及母材热处理试件，试件的制备、检验与评定应符合 GB/T150.4-2011及NB/T 47016-2011中相关规定。 8.换热管与管板的焊接接头应按NB/T 47013.5-2015进行100%渗透检测,符合PT-Ⅰ级为合格，合格
520 | 布管草图_E21011.dwg
521 | 布管草图_E21013.dwg
522 | 17022-3001_T21001.dwg | 100%射线检测，合格级别分别为UT-%%131、 RT-%%132。
523 | 17022-3002-01_T21002.dwg | 100%射线检测，合格级别分别为UT-%%131、 RT-%%132。
524 | 17022-3501_T21003.dwg | 1. 塔体总体直线度不大于62mm，且塔体任意3000mm长圆筒段，直线度偏差不得大于3mm。 2. 塔体在同一横断面上的最大直径与最小直径之差≤25mm;塔体安装垂直度公差为不超过30mm。 3. 塔内件、填料的制造、安装按内件装配图和JB/T1205-2001的要求。 4. 液位计和接管的安装公差按照HG/T20584-2011中规定。 5. 塔体内表面焊缝应修平，焊疤、焊渣应清除干净；接管(内伸管除外)与塔体焊后应与塔体内表面平齐。 6. 裙座短截与下封头处焊缝应按NB/T47013.5-2015进行100%渗透检测，PT-Ⅰ合格。 7. 吊耳检验按照相关标准要求进行，增设的吊耳加强筒节与塔体之间的焊缝应按照 NB/T 47013.5-2015进行100%渗透检测，PT-Ⅰ合格。 8. 分段运输的设备其最后一道焊接接头应按NB/T 47013.2进行100%射线检测，RT-Ⅱ合格； 同时还应对其表面进行100%渗透检测，PT-Ⅰ合格。 9. 压力试验所用水，其氯离子含量应不超过25mg/L。 10. 设备水压试压合格后，表面需清除油污并作酸洗钝化处理。所形成的钝化膜用蓝点法检测,无蓝点为合格. 11. 地脚螺栓跨中均布，裙座螺栓孔中心圆直径允差以及相邻两孔和任意两孔弦长允差为%%P2mm。
525 | 17022-3504-01_T21006.dwg | 1. 塔体总体直线度不大于24mm，且塔体任意3000mm长圆筒段，直线度偏差不得大于3mm。 2. 塔体在同一横断面上的最大直径与最小直径之差≤25mm;塔体安装垂直度公差为不超过24mm。 3. 塔内件、填料的制造、安装按内件装配图和JB/T1205-2001的要求。 4. 液位计和接管的安装公差按照HG/T20584-2011中规定。 5. 塔体内表面焊缝应修平，焊疤、焊渣应清除干净；接管(内伸管除外)与塔体焊后应与塔体内表面平齐。 6. 裙座短截与下封头处焊缝应按NB/T47013.5-2015进行100%渗透检测，PT-Ⅰ合格。 7. 吊耳检验按照相关标准要求进行，增设的吊耳加强筒节与塔体之间的焊缝应按照 NB/T 47013.5-2015进行100%渗透检测，PT-Ⅰ合格。 8. 分段运输的设备其最后一道焊接接头应按NB/T 47013.2进行100%射线检测，RT-Ⅱ合格； 同时还应对其表面进行100%渗透检测，PT-Ⅰ合格。 9. 压力试验所用水，其氯离子含量应不超过25mg/L。 10. 设备水压试压合格后，表面需清除油污并作酸洗钝化处理。所形成的钝化膜用蓝点法检测,无蓝点为合格. 11. 地脚螺栓跨中均布，裙座螺栓孔中心圆直径允差以及相邻两孔和任意两孔弦长允差为%%P2mm。
526 | T001.dwg | 1. 材料要求 1) 本设备按湿H2S应力腐蚀环境设计,设备的制造和检验应符合HG/T20581-2011 <<钢制化工容器材料选用规定>>中7.8.2条要求. 2) 设备用SA-203Gr.D钢板和SA-350 LF3 CL2锻件除需满足ASME标准相关规定外, 还应满足本工程钢板采购技术规格书中相关要求. 3) 受压原件用09MnNiDR钢板及SA-203Gr.D钢板应在正火+回火状态供货,并逐张进行 超声检测,符合NB/T47013.3-2015中UT-II级合格. 4) 设备用SA-203Gr.D,SA-350LF3 CL2材料应进行化学成分和力学性能复验,并按 TSG R0004中2.9.1的规定进行技术评审. 4) 受压原件用09MnNiDR钢板,09MnNiD钢管,09MnNiD锻件应进行-70%%DC低温 夏比(V型缺口)冲击试验,三个试样的冲击功平均值分别为:钢板>60J,钢管>47J,锻件>47J. 受压元件用SA-203Gr.D钢板,SA-350LF3 CL2锻件低温冲击试验要求见技术规格书. 5) 设备所用紧固件(螺柱)应逐件进行磁粉检测,符合JB/T47013.4-2015中MT-I级合格. 螺柱用钢应进行-70%%dC下的低温冲击试验,冲击功值>47J. 6) 设备施焊前应按NB/T47014-2010<<承压设备焊接工艺评定>>的要求进行焊接工艺评定. 7) 设备应按TSG 21-2016中要求制作焊接试板,焊接试板应进行焊接接头金属及热影响区的 低温夏比(V型缺口)冲击试验,合格级别与母材相同.
527 | T11001-3001-1.dwg | 1. ASME材质除满足相应规定外，还应满足《内蒙荣信化工甲醇项目用SA-203 Gr.E钢板技术条件》和《内蒙荣信 化工甲醇项目用SA-350 LF3 CL2锻件技术条件》。 2. 焊接在塔体上的材料除指明的外，均为SA203-Gr.E。 3. 产品焊接试板应进行焊缝金属及热影响区的低温夏比(V型缺口)冲击试验，试验合格要求与母材相同。 4. 裙座筒体应进行低温夏比(V型缺口)冲击试验，Q345R试验温度-20%%dC，Akv>34J。 5. 焊缝不得存在咬边，焊缝及接管的棱角处应打磨圆滑过渡。 6. 塔体内外表面焊缝应修平，焊疤、焊渣应清除干净；接管与塔体焊后应与塔体内表面平齐(除内伸管外)。 7. 无损检测要求: (1) 所有焊缝坡口(包括A、B、D类焊缝)应按JB/T4730.4进行100%磁粉检测， MT-%%131合格。 (2) 所有A、B类焊接接头按JB/T4730.2进行100%射线检测，RT-%%132合格。 (3) 所有A、B类焊接接头按JB/T4730.3进行>20%(包括所有焊缝交叉部位)超声波复验，UT-%%131合格。 (4) DN≥4″的D类焊接接头按JB/T4730.3进行100%超声波检测，或按JB/T4730.2进行100%射线 检测，合格级别分别为UT-%%131、 RT-%%132。 (5) DN<4″的D类焊接接头按JB/T4730.4进行磁粉检测，MT-%%131合格。 (6) 吊耳与壳体、裙座与封头的焊接接头按JB/T4730.4进行磁粉检测，MT-%%131合格。
528 | T11001-3001-2.dwg | 1. 锻件应满足%%171内蒙荣信化工甲醇项目用SA-350 LF3 CL2锻件技术条件%%172。 2. 锻件应按NB/T47009《低温承压设备用低温合金锻件》中Ⅲ的要求。 3. 除注明外，加工面和非加工面线性尺寸未注公差按GB/T1804中m级。 4. 其它要求见装配图07063-3001-1。 注：本锻件对应的管口符号为N01。
529 | T11001-3001-3.dwg | 1. 锻件应按NB/T47009《低温承压设备用低温合金锻件》中%%134的要求。 2. 人孔组装完毕后，应保证密封面位置准确，紧固零件受力均匀。 3. 人孔盖开启灵活，无卡阻等，确保焊接组装的质量。 4. 其它要求见装配图07063-3001-1。
530 | T11001-3001-4.dwg
531 | T11001-8302.dwg | 1. 梯子、平台的制造、安装和验收按HG/T21543-2009进行. 2. 除图示外，图中所有节点见标准图，图中引用的节点标记与标准图相同。 3. 平台的直梯处设置安全门栏，施工详见HG/T21543.34。 4. 栏杆的高度按本图所示，施工详见HG/T21543.14。 5. 直梯的施工详见HG/T21543.29~35。 6. 顶部平台的施工详见HG/T21543.13~17。 7. 平台标高确定在托架梁上翼缘顶面处。 8. 凡被垫板覆盖的塔体焊缝均应打磨至母材平齐，其对接接头应按JB/T4730.2 进行100%的射线检测，RT-Ⅱ级合格。 9. 除吊耳垫板外，其它垫板与塔体焊接的最下部焊缝，应预留20mm~50mm不 焊做为排气孔。 注： 1. 与塔壁相关的尺寸，以塔外壁为基准。 2. 支耳XZE(s)-12-2b,DZE-10by,TZE-1,TZE-3,TZE-4的制造、
532 | T11003-3502-1.dwg | 1. 塔体总体直线度不大于30mm，且塔体任意3000mm长圆筒段，直线度偏差不得大于3mm。 2. 塔体安装垂直度公差为不超过40mm。 3. 塔内件、填料的制造、安装按内件装配图和JB/T1205的要求。 4. 液位计和接管的安装公差按照HG20584中规定。 5. 塔体内表面焊缝应修平，焊疤、焊渣应清除干净；接管(内伸管除外)与塔体焊后应与塔体内表面平齐。 6. 裙座短截与下封头处焊缝应按JB/T4730.5进行100%渗透检测，PT-Ⅰ合格。 7. 吊耳检验按照相关标准要求进行，增设的吊耳加强筒节与塔体之间的焊缝应按照JB/T4730.5 进行100%渗透检测，PT-Ⅰ合格。 8. 分段运输的设备其最后一道焊接接头应按JB/T4730.2进行100%射线检测，RT-Ⅲ合格； 同时还应对其表面进行100%渗透检测，PT-Ⅰ合格。 9. 压力试验所用水，其氯离子含量应不超过25mg/L。 10. 设备水压试压合格后，表面需清除油污并作酸洗钝化处理。 11. 地脚螺栓跨中均布，裙座螺栓孔中心圆直径允差以及相邻两孔和任意两孔弦长允差为%%P2mm。
533 | T11003-3502-2.dwg
534 | T11003-3502-3.dwg | 1. 焊接接头型式按图，所有角焊缝尺寸按较薄板厚度。 2. 其它要求按装配图的规定。
535 | T11003-3502-4.dwg
536 | T11003-8309.dwg | 1. 梯子、平台的制造、安装和验收按HG/T21543-2009进行. 2. 除图示外，图中所有节点见标准图，图中引用的节点标记与标准图相同。 3. 平台的直梯处设置安全门栏，施工详见HG/T21543.34。 4. 栏杆的高度按本图所示，施工详见HG/T21543.14。 5. 直梯的施工详见HG/T21543.29~35。 6. 顶部平台的施工详见HG/T21543.13~17。 7. 平台标高确定在托架梁上翼缘顶面处。 8. 凡被垫板覆盖的塔体焊缝均应打磨至母材平齐，其对接接头应按JB/T4730.2 进行100%的射线检测，RT-Ⅱ级合格。 9. 所有垫板与塔体焊接的最下部焊缝，应预留20mm~50mm不焊做为排气孔。 注： 1. 支耳XZE(s)-12-2b,DZE(s)-10by,TZE-1,TZE-2的制造、安装
537 | T11008-3506-1.dwg | 1.塔体直线度公差为20mm,任意3000mm长度圆筒段公差%%1743mm; 安装垂直度公差20mm. 2.塔盘安装,制造应按JB/T1205%%171塔盘技术条件%%172进行检验. A-A 3.塔盘间距尺寸以塔板支承件上表面为基准. 4.吊耳与筒体处连接焊缝应进行100%渗透检测,合格级别按JB/T4730.5中PT-%%131级. 5.当保温圈与塔体附件相碰撞时,应将保温圈移开. 6.螺栓孔中心圆直径极限偏差以及相邻两孔和任意两孔弦长极限偏差均为%%p2.0mm. 7.设备制成后表面清除污垢去油作酸洗钝化处理,所形成钝化膜采用蓝点法检查,无蓝点为合格. 8.水压试验时,应控制水中氯离子含量少于25ppm. 9.管口,吊耳,裙座,塔盘方位见管口方位图. 注:1.塔内件(包括支撑件,塔盘,液封盘等所有设备内部构件)外购, 其详细设计图由塔内件供货商提供,与塔体焊接的支撑件建议 在设备制造厂组焊完成.
538 | T11008-3506-2.dwg | 1.螺栓孔中心圆直径极限偏差以及相邻两孔和任意 两孔弦长极限偏差均为%%p2.0mm. 2.基础环板应平整.
539 | T11008-3506-3.dwg
540 | T11008-3506-4.dwg
541 | T11008-8314.dwg | 1. 梯子、平台的制造、安装和验收按HG/T21543-2009进行. 2. 除图示外，图中所有节点见标准图，图中引用的节点标记与标准图相同。 3. 平台的直梯处设置安全门栏，施工详见HG/T21543.34。 4. 栏杆的高度按本图所示，施工详见HG/T21543.14。 5. 直梯的施工详见HG/T21543.29~35。 6. 顶部平台的施工详见HG/T21543.13~17。 7. 平台标高确定在托架梁上翼缘顶面处。 8. 凡被垫板覆盖的塔体焊缝均应打磨至母材平齐，其对接接头应按 JB/T4730.2进行100%的射线检测，RT-Ⅱ级合格。 9. 所有垫板与塔体焊接的最下部焊缝，应预留20~50mm不焊做为排气孔。 注： 1. 与塔壁相关的尺寸，以塔外壁为基准。 2. 支耳XZE(s)-12-2,DZE(s)-10y,TZE-1的制造、 安装及方位按图07063-3506-4，支耳与塔设备同时制造。
542 | 17022-2001_E21010.dwg | 1.本设备的管箱材料、制造及检验还应满足17022-0103《湿硫化氢腐蚀环境附加技术要求》中的规定。 2.受压元件用09MnNiDR钢板应符合GB/T 3531-2014的规定，正火+回火状态下使用。管程所 用09MnNiDR钢板应逐张进行超声检测，符合NB/T 47013.3-2015中UT-Ⅱ级为合格。 3.本设备所用09MnNiD Ⅲ应满足NB/T47009-2017中的规定。 4.换热管采用GB/T13296-2013中的冷拔管，并满足NB/T47019.1-2011 和NB/T47019.5-2011的规定，按最小壁厚供货。 5.法兰用35CrMoA螺柱使用状态为调质，其化学成分(熔炼分析)中磷、硫含量应为P%%1740.020%、S%%1740.010%， 并进行-70℃下的夏比(V型缺口)低温冲击试验，要求三个试样的平均冲击功不小于41J。允许一个试件的 冲击吸收能量小于平均值，但不得小于29J。 6.低温材料之间的焊接采用超低氢型焊条，每批焊条按照GB/T3965-2012中水银法进行扩散氢含量复验， 扩散氢含量≤4ml/100g。 7.AB类焊缝及热影响区应进行-70℃的夏比(V型缺口)冲击试验，其冲击吸收能量应符合母材标准中的规定。 8.设备的焊缝表面不得有咬边。对接接头应磨平焊缝余高。受压元件角形焊缝应圆滑过渡，过渡圆角≥8mm。 内齐平接管内径边角处应倒圆R5~10。 9.设备A类焊接接头应按GB/T 150.4-2011中9.1条制备焊接试件。试件的检验方法按 NB/T 47016-2011的要求，合格指标同母材。 10.管板密封面与壳体轴线垂直,其垂直度公差1mm。
543 | 17022-2001_E21010A,B.dwg | 1.本设备的材料、制造及检验还应满足17022-0103《湿硫化氢腐蚀环境附加技术要求》中的规定。 2.受压元件用09MnNiDR钢板应符合GB/T 3531-2014的规定，正火+回火状态下使用。管程所 用09MnNiDR钢板应逐张进行超声检测，符合NB/T 47013.3-2015中UT-Ⅱ级为合格。 3.本设备所用09MnNiD Ⅲ应满足NB/T47009-2017中的规定。 4.换热管采用GB/T13296-2013中的冷拔管，并满足NB/T47019.1-2011 和NB/T47019.5-2011的规定，按最小壁厚供货。 5.法兰用35CrMoA螺柱使用状态为调质，其化学成分(熔炼分析)中磷、硫含量应为P%%1740.020%、S%%1740.010%， 并进行-70℃下的夏比(V型缺口)低温冲击试验，要求三个试样的平均冲击功不小于41J。允许一个试件的 冲击吸收能量小于平均值，但不得小于29J。 6.低温材料之间的焊接采用超低氢型焊条，每批焊条按照GB/T3965-2012中水银法进行扩散氢含量复验， 扩散氢含量≤4ml/100g。 7.AB类焊缝及热影响区应进行-70℃的夏比(V型缺口)冲击试验，其冲击吸收能量应符合母材标准中的规定。 8.设备的焊缝表面不得有咬边。对接接头应磨平焊缝余高。受压元件角形焊缝应圆滑过渡，过渡圆角≥8mm。 内齐平接管内径边角处应倒圆R5~10。 9.设备A类焊接接头应按GB/T 150.4-2011中9.1条制备焊接试件。试件的检验方法按 NB/T 47016-2011的要求，合格指标同母材。 10.管板密封面与壳体轴线垂直,其垂直度公差1mm。
544 | 17022-2008_E21010E.dwg | 1.本设备的材料、制造及检验还应满足17022-0103《湿硫化氢腐蚀环境附加技术要求》中的规定。 2.受压元件用09MnNiDR钢板应符合GB/T 3531-2014的规定，正火+回火状态下使用。管程所 用09MnNiDR钢板应逐张进行超声检测，符合NB/T 47013.3-2015中UT-Ⅱ级为合格。 3.本设备所用09MnNiD Ⅲ应满足NB/T47009-2017中的规定。 4.换热管采用GB/T13296-2013中的冷拔管，并满足NB/T47019.1-2011 和NB/T47019.5-2011的规定，按最小壁厚供货。 5.法兰用35CrMoA螺柱使用状态为调质，其化学成分(熔炼分析)中磷、硫含量应为P%%1740.020%、S%%1740.010%， 并进行-70℃下的夏比(V型缺口)低温冲击试验，要求三个试样的平均冲击功不小于41J。允许一个试件的 冲击吸收能量小于平均值，但不得小于29J。 6.低温材料之间的焊接采用超低氢型焊条，每批焊条按照GB/T3965-2012中水银法进行扩散氢含量复验， 扩散氢含量≤4ml/100g。 7.AB类焊缝及热影响区应进行-70℃的夏比(V型缺口)冲击试验，其冲击吸收能量应符合母材标准中的规定。 8.设备的焊缝表面不得有咬边。对接接头应磨平焊缝余高。受压元件角形焊缝应圆滑过渡，过渡圆角≥8mm。 内齐平接管内径边角处应倒圆R5~10。 9.设备A类焊接接头应按GB/T 150.4-2011中9.1条制备焊接试件。试件的检验方法按 NB/T 47016-2011的要求，合格指标同母材。 10.管板密封面与壳体轴线垂直,其垂直度公差1mm。
545 | 布管草图_E21010E.dwg
546 | 17022-0401-2隔冷垫rev0.dwg
547 | 17022-0401-2隔冷垫rev1.dwg
548 | 17022-0401-2隔冷垫rev2.dwg
549 | 17022-0403.dwg | 1.布管位置与所适用的换热器为准，材料均采用S30408。 2.焊接接头型式及尺寸除图中注明外.其余按GB/T985中规定, 但条与条之间的焊接接头必须焊接牢固. 3.件2与换热器折流板配钻. 4.支撑板安装就位后,条与条之间的焊缝应距换热管外壁距离不得小于8mm. 注：带*号的尺寸由设备制造厂确认。
550 | 17022-0404.dwg | 1. 本U型管束抱箍用于BKU釜式换热器。 2. 与壳体焊接的垫板和筋板与壳体材料相同，其余均采用不锈钢材料。 3. 焊接接头型式及尺寸除图中注明外.其余按GB/T985中规定, 扁钢条和管束支撑板可以点焊固定。 4. U型管束平均每5米选用一个抱箍。
551 | 17022-4701-01(S20702E1~G1E2~G2).dwg | 1. 本设备复合钢板技术要求应符合NB/T47002.1中B2级的相关要求. 2. 复合板基层材料应逐张进行100%超声检查UT-I级合格. 3. 用于筒体封头的复合板基层材料应逐张进行水压试验水温减17%%dC的温度下的冲击试验,KV2>34J. 3. 法兰密封面精加工应在设备热处理后进行. 4. 设备热处理后不允许施焊. 5. 水压试验氯离子应小于25ppm. 6. 设备制造完毕后清除油污,不锈钢部位进行酸洗钝化处理. 7. 管口,支腿方位见管口方位图,图号见左下角选用表. 注:1吊耳只用于起吊顶盖. 2.压力容器使用单位应严格规范操作,并严格定期检验,检查容器的实际使用寿命与预期的设计 寿命的符合性,确保压力容器的安全使用. 3.安全阀安装在管线上.
552 | 17022-4701-02(S20702E1~G1E2~G2).dwg
553 | A20701-17022-4801-01.dwg
554 | A20701-17022-4801-02.dwg | 1. 所用16Mn锻件应符合NB/T 47008-2017中的规定。 2. 堆焊采用自动或手工电弧焊，过渡层焊条A042,盖面层焊条A022。 3. 堆焊的过渡层厚度至少为2mm，盖面层厚度至少为3mm,机械加工后盖面层 的厚度不少于3mm. 4. 基层材料的待堆焊表面按NB/T 47013.4-2005进行100%磁粉检测, MT-Ⅰ级合格。过渡层和盖面层表面堆焊后按NB/T 47013.5-2015 进行100%渗透检测,PT-Ⅰ级合格. 5. 本件的制造,检验和验收按HG/T 20623-2009中的规定. 6. 法兰密封面及表面不得有裂纹及其它降低法兰强度和连接可靠性的缺陷. 7. 加工面线性尺寸未注公差按GB/T 1804-2000中m级精度要求.
555 | V20706-17022-1501-01.dwg
556 | V20706-17022-1501-02.dwg | 1.锻件按NB/T 47010-2017《承压设备用不锈钢和耐热钢锻件》中Ⅲ级的规定。 2.本件的制造、检验、试验和验收按HG/T 20615-2009《钢制管法兰》中规定。 3.法兰连接面未标注尺寸与 HG/T20615-2009 法兰 WN 50-900 RF相同。 4.加工面未标注尺寸公差的极限偏差按GB/T1804-2000中的m级要求。
557 | V20706-17022-1501-03.dwg | 1.人孔组装完毕后,应保证密封面位置准确,紧固零件受力均匀. 2.人孔盖开启灵活,无卡阻等,确保焊接组装的质量. 3.螺柱(件26-4)应逐件进行100%磁粉检测,按 NB/T 47013.4-2015 MT-I级合格, 螺母(件26-5)的毛坯热处理后做硬度试验. 4.除图中注明外,本部件按HG/T21514-2014中 有关条文规定进行制造,检验和验收。
558 | 洗氨塔进口气液分布器.dwg
559 | 防冲板结构设计.dwg
560 | 17022-1002-01_V20703.dwg | 1. 设备所用Q235B钢板应符合GB/T3274-2017的相关规定； 2. 设备所用20号钢管应符合GB/T8163-2008的相关规定； 3. 设备所用20号锻件应满足NB/T47008-2017的相关规定； 4. 设备的涂漆、包装、运输除满足JB/T4711-2003《压力容器涂漆与运输包装》外， 还应满足17022-00H1100-G-20《防腐工程规定》中的要求； 5. 管口、铭牌、接地板等方位见管口方位图，图号见左下角选用表。 注：设备应设置2个铭牌支架；
561 | 17022-1201-01_V20705.dwg | 3x45%%d 1. 设备所用Q345R钢板应符合GB/T713-2014的相关规定，且钢板及焊接接头须进行0%%DC夏比（V型缺口） 冲击试验，冲击试验中3个标准试样的冲击吸收能平均值应不小于41J，允许其中1个试样的冲击吸收能数值低 于平均值，但不得低于29J； 2. 设备所用20锻件应符合NB/T47008-2017的相关规定，并进行-20%%DC夏比（V型缺口）冲击试验， 冲击试验中3个标准试样的冲击吸收能平均值应不小于31J，允许其中1个试样的冲击吸收能数值低于平均值， 但不得低于22J； 3. 设备所用10号钢管应符合GB/T9948-2013的相关规定，且钢管及其焊接接头须进行-20%%DC夏比 （V型缺口）冲击试验，冲击试验中3个标准试样的纵向冲击吸收能平均值不小于40J、横向冲击吸收能平均值 不小于27J，允许其中1个试样的冲击吸收能数值低于平均值，但不得低于 28J（纵向）及19J（横向）； 4. 设备法兰（件14）与筒体（件7）的焊缝表面均按NB/T47013.4-2015进行100%MT检测，I级合格； 5. 液位计管口及其本设备的尺寸公差应满足HG/T20584-2011中的规定； 6. 设备的涂漆、包装、运输除满足JB/T4711-2003《压力容器涂漆与运输包装》外， 还应满足17022-00H1100-G-20《防腐工程规定》中的要求； 7. 管口、铭牌、接地板等方位见管口方位图，图号见左下角选用表。 注：设备应设置2个铭牌支架；
562 | 17022-1201-02.dwg | 1. 本件的制造、检验和验收按NB/T47020-2012《压力容器法兰 分类与技术条件》中的规定； 3. 法兰螺柱通孔中心圆直径以及相邻两孔弦长的允差为%%P0.6mm， 任意两孔间弦长的允差为%%P1.5mm； 2. 加工面未注公差尺寸的极限偏差按GB/T1804-2000的m级要求。
563 | 17022-1202-01_V20707.dwg | 1. 设备所用Q345R钢板应符合GB/T713-2014的相关规定，且钢板及焊接接头须进行0%%DC夏比（V型缺口） 冲击试验，冲击试验中3个标准试样的冲击吸收能平均值应不小于41J，允许其中1个试样的冲击吸收能数值低 于平均值，但不得低于29J； 2. 设备所用20锻件应符合NB/T47008-2017的相关规定，并进行-20%%DC夏比（V型缺口）冲击试验， 冲击试验中3个标准试样的冲击吸收能平均值应不小于31J，允许其中1个试样的冲击吸收能数值低于平均值， 但不得低于22J； 3. 设备所用10号钢管应符合GB/T9948-2013的相关规定，且钢管及其焊接接头须进行-20%%DC夏比 （V型缺口）冲击试验，冲击试验中3个标准试样的纵向冲击吸收能平均值不小于40J、横向冲击吸收能平均值 不小于27J，允许其中1个试样的冲击吸收能数值低于平均值，但不得低于 28J（纵向）及19J（横向）； 4. 吊耳及圈座与筒体之间全焊透，且焊缝应按照NB/T47013.4-2015进行100%MT检测，MT-I级为合格； 5. 液位计管口及其本设备的尺寸公差应满足HG/T20584-2011中的规定； 6. 设备的涂漆、包装、运输除满足JB/T4711-2003《压力容器涂漆与运输包装》外， 还应满足17022-00H1100-G-20《防腐工程规定》中的要求； 7. 管口、铭牌、接地板等方位见管口方位图，图号见左下角选用表。 注：设备应设置2个铭牌支架；
564 | 17022-1202-02.dwg | 1. 焊接采用电弧焊； 2. Q345R钢板应符合GB/T713-2014的相关规定； 3. 圈板（件5-1）与设备筒体焊接接头按NB/T47013.4-2015 进行100%MT检测，I级合格； 4. 其余技术要求须符合JB/T4712.3-2007中的规定。
565 | 17022-1203-01_V20801EFG.dwg | 1. 设备所用Q345R钢板应符合GB/T713-2014的相关规定； 2. 设备所用20号钢管应符合GB/T9948-2013的相关规定； 3. 设备所用20号锻件应符合NB/T47008-2017的相关规定； 4. 吊耳及支座垫板与设备之间焊接接头均按NB/T47013.4-2015进行100%MT检测，I级合格； 5. 液位计管口及其本设备的尺寸公差应满足HG/T20584-2011中的规定； 6. 设备的涂漆、包装、运输除满足JB/T4711-2003《压力容器涂漆与运输包装》外， 还应满足17022-00H1100-G-20《防腐工程规定》中的要求； 7. 管口、铭牌、接地板等方位见管口方位图，图号见左下角选用表。 注1：设备设置2个铭牌支架； 注2：安全泄放装置设置在气体放空管线上；
566 | 17022-1204-01_V20805EFG.dwg | 1. 壳体所用Q345R板材应符合GB/T 713-2014的规定，所用20钢管除满足GB/T 9948-2013 的要求外，还应满足GB/T 150.2-2011中第5.1.4的要求. 2. 法兰及锻制管应满足NB/T 47008-2017的要求. 3. 液位计接管安装公差按HG/T 20584-2011中规定. 4. 吊耳及耳座与筒体的焊缝应按NB/T 47013.4-2015进行100%磁粉检测,MT-%%131级合格. 5. 设备部分涂漆、包装、运输除遵守JB/T 4711-2003《压力容器涂敷与运输包装》外，还应 满足17022-00H1100-G-20《防腐工程规定》的要求. 6. 管口方位按管口方位图,图号见左下角选用表. 注: 1. N1a,b防冲板采用S31603，内壁堆焊5mm碳化铬耐磨层. 2. 物料组成为进料黑水组成, 组成(wt%)为: 水:99.1~99.3, 灰:0.9~0.7, 正常操作条件下, 真空闪蒸器出口闪蒸气组成为: 湿基: CO:116.1ppm, H%%1432%%144:199.1ppm, CO%%1432%%144:0.095%, H%%1432%%144S+COS:149.335ppm, H%%1432%%144O:99.89%. 3. 旋流板等内件由内件厂商设计供货.
567 | 17022-1204-02.dwg | 1. 本件的制造, 检验应满足JB/T4712.3-2007《容器支座 第3部分:耳式支座》中的相关要求. 2. 其余要求按装配图.
568 | 17022-1205-01_V20806EFG.dwg | 1. 设备所用Q345R钢板应符合GB/T713-2014的相关规定； 2. 设备所用20号钢管应符合GB/T9948-2013的相关规定； 3. 设备所用20号锻件应符合NB/T47008-2017的相关规定； 4. 液位计管口及其本设备的尺寸公差应满足HG/T20584-2011中的规定； 5. 设备的涂漆、包装、运输除满足JB/T4711-2003《压力容器涂漆与运输包装》外， 还应满足17022-00H1100-G-20《防腐工程规定》中的要求； 6. 管口、铭牌、接地板等方位见管口方位图，图号见左下角选用表。 注：设备应设置2个铭牌支架；
569 | 17022-1206-01_V20807EFG.dwg | 1. 本设备壳体的材料、制造及检验应满足17022-0103《湿硫化氢腐蚀环境附加技术要求》中的规定； 2. 设备所用Q245R钢板应符合GB/T713-2014的相关规定，且Q245R钢板应逐张进行超声 检测，符合NB/T 47013.3-2015中的II级要求； 3. 设备所用10号钢管应符合GB/T9948-2013的相关规定； 4. 设备所用20号锻件应符合NB/T47008-2017的相关规定； 5. 吊耳及支座垫板与筒体之间的焊缝应按照NB/T47013.4-2015进行100%MT检测，I级为合格； 5. 液位计管口及其本设备的尺寸公差应满足HG/T20584-2011中的规定； 6. 设备的涂漆、包装、运输除满足JB/T4711-2003《压力容器涂漆与运输包装》外，还应满足 17022-00H1100-G-20《防腐工程规定》中的要求； 7. 管口、铭牌、接地板等方位见管口方位图，图号见左下角选用表。 注1：设备应设置2个铭牌支架； 注2：设备的安全泄放装置在系统管线上设置；
570 | 17022-1220-01_202V1001.dwg | 1. 材料要求 1.1 设备壳体所用16MnDR钢板应符合GB/T 3531-2014《低温压力容器用低合金钢钢板》中的相关规定， 使用状态为正火+回火, 并按NB/T 47013.3-2015逐张进行超声检测,符合UT-Ⅱ级为合格. 1.2 本设备受压元件用16MnDR板材应进行-40%%DC的夏比(V型缺口)低温冲击试验，要求三个试样的平均冲击功 不小于47J。允许其中1个试样的冲击功数值低于47J，但不得低于33J.增加一组在钢板厚度1/2处取样的 冲击试验，试验要求同上. 1.3 本设备所用16MnD锻件应符合NB/T 47009-2017《低温承压设备用低合金钢锻件》中的规定, 并应 进行-45%%DC的夏比(V型缺口)低温冲击试验，要求三个试样的平均冲击功不小于47J。允许其中1个试样的冲 击功值低于47J，但不得低于33J. 1.4 本设备用Q345E钢管应符合GB/T 6479-2013的相关规定，钢管及其焊接接头并应进行-40%%DC夏比 (V型缺口)低温冲击试验。外径小于219mm的钢管沿钢管纵向取样，要求三个试样的平均冲击功不小于40J。 允许其中1个试样的冲击功值低于40J，但不得低于28J. 1.5 所用35CrMoA钢螺柱使用状态为调质，并进行-40%%DC下的夏比(V型缺口)低温冲击试验，要求三个试样的 平均冲击功不小于41J。允许其中1个试样的冲击功值低于41J，但不得低于29J. 1.6 公称直径大于M36的螺柱和螺母应满足GB/T 150.4-2011中6.7.3的规定. 2. 加工制造 2.1 设备应按GB/T 150.4-2011中9.1的要求制作产品焊接试件，按GB/T 150.4-2011中9.2的 要求制作母材热处理试件。试件的检验方法按NB/T 47016-2011的要求，合格指标同母材。
571 | 17022-1220-02.dwg | 1.尾耳与设备裙座焊接后焊缝应按NB/T 47013.4-2015进行100%磁粉检测, 以符合MT-Ⅰ级为合格。 2.尾耳相对吊耳成90%%d布置.
572 | 17022-1502-01_V20803EFG.dwg
573 | 17022-1502-02.dwg | 1. 焊接采用电弧焊连续焊接，焊接接头需满足GB/T 985-2008中的规定。
574 | 17022-1503-01-V20813EFG.dwg | 1. 设备所用S31603+Q345R复合钢板应符合NB/T47002.1-2009中B2级的要求， Q345R钢板应符合GB/T713-2014的相关规定，S31603钢板应符合 GB/T24511-2009的相关规定，表面加工类型2B型； 2. 设备所用S31603钢管应符合GB/T14976-2012的相应规定，碳钢钢管应符合 GB/T9948-2013的相关规定； 3. 设备所用S31603锻件应符合NB/T47010-2017的相应规定，16Mn锻件应符合 NB/T47008-2017的相应规定； 4. 复合钢板覆层焊接接头应按NB/T47013.5-2015进行100%渗透检测，PT-I为合格； 5. 裙座与封头的焊接接头、吊耳垫板与筒体、吊耳与垫板之间焊缝均按NB/T47013.4-2015 进行100%磁粉检测，MT-I为合格； 6. 裙座螺栓孔中心圆直径极限偏差以及相邻两孔和任意两孔弦长极限偏差均为%%p3mm； 7. 液位计管口及其本设备的尺寸公差应满足HG/T20584-2011中的规定； 8. 水压试验时应控制水中氯离子含量不超过25mg/L，水压试验后应将水渍清除干净； 9. 水压试验合格后，不锈钢部分应进行酸洗钝化处理，所形成的钝化膜用蓝点法检测，无蓝点为合格； 10. 设备的涂漆、包装、运输除满足JB/T4711-2003《压力容器涂漆与运输包装》外，还应满足 17022-00H1100-G-20《防腐工程规定》中的要求；
575 | 17022-1503-02.dwg | 焊接采用电弧焊，焊条牌号见装配图。 A
576 | 17022-1503-03.dwg | 焊接采用电弧焊，焊条牌号见装配图。
577 | 17022-1503-04.dwg | 1. 锻件按照NB/T47008-2017中的II级进行制造、检验及验收； 2. 法兰的制造、检验、试验和验收按HG/T20615-2009中的规定； 3. 法兰与接管的焊接按HG/T20615-2009中的规定； 4. 堆焊采用电弧焊，过渡层焊条A042，覆盖层焊条采用A022； 5. 整个堆焊层表面应平整，平面度公差为1mm，堆焊层厚度应均匀，最厚与 最薄之差<1mm，机械加工后的面层厚度不少于3mm； 6. 基层材料的堆焊表面按NB/T47013.4-2015进行100%磁粉检测，MT-I为合格； 7. 加工后的堆焊层表面按NB/T47013.5-2015进行100%渗透检测，PT-I为合格； 注1：法兰的突台采用堆焊而成。 注2：件-3与件-4的焊接应在穿过裙座引出管后进行。
578 | 17022-1507-01_V20721.dwg | 1. 材料要求 1.1 壳体所用复合板材应符合NB/T 47002.1-2009中B2级的要求,复层表面加工类型为2B级,并应逐张按 NB/T 47013.3-2015进行超声检测，UT-Ⅱ级合格。 其中基层用Q345R板材应符合GB/T 713-2014 的要求,正火状态使用. 复层S30403板材应满足GB/T 24511-2009要求；并应逐张进行超声检测,符合 NB/T 47013.3-2015中的UT-Ⅱ级合格. 1.2 所用16Mn锻件应符合NB/T 47008-2017的要求。 1.3 所用S30403锻件应符合NB/T 47010-2017的要求. 2. 加工制造 2.1 液位计接管法兰安装允差按HG/T 20584-2011《钢制化工容器制造技术要求》中的规定; 2.2 公称直径大于M36的螺柱和螺母应满足GB/T 150.4-2011中6.7.3的规定. 2.3 设备热处理后不可在设备本体上施焊。 2.4 设备水压试验时，应控制水中氯离子含量不超过25毫克/升。水压试验合格后立即将水排净吹干。 2.5 水压试验和气密性试验合格后，不锈钢表面清除污垢去油并作酸洗钝化处理，所形成的钝化膜进行蓝点检查，无 蓝点为合格。 3. 无损检测 3.1 复合钢板的复层焊接接头按NB/T 47013.5-2015进行100%渗透检测,符合PT-Ⅰ级为合格. 3.2 堆焊层的有效耐蚀层厚度不得小于3mm, 堆焊过渡层焊条为A062，盖面层为A002. 基层材料的待堆焊表面按 NB/T 47013.4-2005进行100%磁粉检测, MT-Ⅰ级合格.盖面层表面按NB/T 47013.5-2015
579 | 17022-1507-02.dwg | 1. 人孔按GB/T 150-2011及HG/T 21514-2014中相关条文进行 制造, 检验, 验收。 2. 焊接采用电弧焊。 7-12 3. 焊接接头形式及尺寸除图中注明外，其余按GB/T 985.1-2008中规定, 角焊缝的焊角腰高按较薄件厚度。 4. 人孔焊接组装完毕后，应保证密封面位置准确，紧固零件受力均匀，人孔盖 启闭灵活，无卡阻等，确保焊接组装质量。 5. 其余技术要求见装配图。 7-13
580 | 17022-1507-03.dwg | 1.锻件应符合NB/T 47008-2017中Ⅲ级的规定. 2.法兰盖的制造,检验,试验和验收按HG/T 20615-2009的规定. 3.堆焊采用自动或手工电弧焊,过渡层焊条A062,覆盖层焊条A002. 4.堆焊的过渡层和盖面层(包括密封表层)最小厚度为3mm,机械加工后接管及密封面耐蚀 层的厚度不少于3mm. 5.基层材料的堆焊表面应进行100%磁粉检测，按NB/T47013.4-2015中MT-Ⅰ 级合格;堆焊后的过渡层表面和加工后的堆焊层表面应分别进行100%渗透检测， 按NB/T47013.5-2015中 PT-Ⅰ级合格; 6.加工面的未注尺寸公差按GB/T 1804-2000 中m级精度要求. 注:法兰盖按HG/T 20615-2009 BL 500-300 RF 制造、检验和验收, 其密封面采用堆焊而成, 密封面不得有刻线,刮伤和凹隐以及其它影响密封的缺陷.
581 | 17022-1507-04.dwg | 1.外部蒸汽伴管的管口定位尺寸不能改动，缠绕过程中如遇到接管绕行。固定盘管的卡子除首尾各一个之外， 其他间距小于等于800mm，均匀布置，具体数量现场确定。 2.盘管的对接焊缝应按NB/T 47013.2-2015进行100%射线检测，符合RT-Ⅱ级为合格。 3.盘管间距为250~300mm，盘管绕行过程中，在任意立面内不得出现U形弯等导致盘管内凝液无法 自流排净的形状。
582 | 17022-2536-01_E20702.dwg | 1. 材料要求 1.1 本换热器换热管采用GB/T 13296-2013中的冷拔钢管,并满足NB/T 47019-2011中热交换器 用管的规定.其外径的允许偏差为%%P0.10mm,其壁厚的允许偏差为 . 1.2 设备所用Q345R板材应符合GB/T 713-2014的要求。管程所用Q345R板材逐张进行超声波检测, 符合NB/T 47013.3-2015中UT-Ⅱ级为合格。 1.3 设备所用16Mn锻件应符合NB/T 47008-2017的要求。 1.4 所用Q345D管材应符合GB/T 6479-2013的规定,并符合GB/T 150.2-2011中5.1.5条的规定。 1.5 换热管按GB/T 5777-2008的规定逐根全长进行超声波探伤检验。对比样管纵向刻槽深度等级为L2。 2. 加工制造 2.1 管板密封面与壳体轴线垂直,其公差为1mm. 2.2 换热管与管板的焊接采用两道焊,第一道焊缝高度为整个焊缝高度的1/2,第二道焊缝的起弧位置与第一道错开180%%d. 第一道焊缝焊完后,壳程以0.1MPa的压缩空气进行气密性试验,合格后再焊第二道焊缝，第二道焊缝焊完后，管壳 程分别进行压力试验. 2.3 管箱的容器法兰密封面应在热处理后精加工。 2.4 设备水压试验时，应控制水中氯离子含量不超过25毫克/升。
583 | 17022-2536-02.dwg | 1.管箱焊接接头形式及尺寸见装配图. 2.管箱组焊完毕后进行整体热处理，设备法兰密封面在热处理后精加工。 3.吊耳与管箱筒体的焊接接头按NB/T 47013.4-2015进行 100%磁粉检测，符合MT-Ⅰ级为合格. 4.吊耳只能用于起吊管箱用,不能用于整台设备的吊装. 5.其余技术要求见装配图.
584 | 17022-2536-03.dwg | 1.锻件应符合NB/T 47008-2017中Ⅳ级的要求。 2.法兰的制造,检验,试验和验收按NB/T 47023-2012的规定. 3.锻件表面按NB/T 47013.4-2015进行100%磁粉检测,符合MT-Ⅰ级为合格. Ⅰ 4.法兰上螺柱孔中心圆直径和相邻两螺柱孔弦长极限偏差为%%P0.6mm,任意两螺柱孔弦长 极限偏差为%%P1.5mm. 5.除注明外,加工面和非加工面线形尺寸未注公差按GB/T1804的m级和c级. 6.法兰密封面在管箱热处理后精加工.密封面不得有刻线,刮伤和凹隐以及其它影响密封的缺陷. 7.其它技术要求见装配图.
585 | 17022-2536-04.dwg
586 | 17022-3001-01-T21001.dwg | 1. 材料要求： 1.1 本设备壳程为H%%1432%%144S应力腐蚀环境,壳程材料及制造检验应符合《湿硫化氢腐蚀环境附加技术 要求》17022-0103的规定. 1.2 ASME材质除满足相应规定外，板材还应符合17022-0101《内蒙荣信乙二醇及DMMn 项目用SA-203 Gr.E钢板技术条件》，锻件符合17022-0102《内蒙荣信乙二 醇及DMMn项目用SA-350 LF3 CL2锻件技术条件》。 1.3 设备焊接采用超低氢型焊条,每批焊条按照GB/T 3965-2012中水银法进行扩散氢 含量复验,以熔敷金属中扩散氢含量≤4mL/100g合格. 1.4 螺柱、螺母应符合GB/T 150.2-2011中的规定。设备所用35CrMoA螺柱化学成分 (熔炼分析)中磷硫含量应为P%%1740.020%,S%%1740.010%.并应进行-70%%DC的夏比(V型缺口) 冲击试验,3个试样的冲击吸收能量算术平均值KV%%1432%%144%%17541J.允许一个试样的单个值小于 41J但不得小于29J. 1.5 焊接在塔体上的材料除指明的外，均为SA203-Gr.E。 1.6 设备所用Q345R材料应符合GB/T 713-2014的规定。裙座筒体用Q345R材料 进行-20%%dC的夏比(V型缺口)低温冲击试验,3个试样的冲击吸收能量算术平均值
587 | 17022-3001-02.dwg | 1.锻件应按17022-0102《内蒙荣信乙二醇及DMMn项目用 SA-350 LF3 CL2锻件技术条件》进行制造, 检验和验收。 2.接管法兰按HG/T 20615-2009 法兰 WN 25-600 RF 进行制造、检验和验收。 3.加工面和非加工面未注明尺寸公差按GB/T 1804-2000中m级 和c级精度要求。 注：本零件适用于管口C08,C17,C21,C25,C29,C30
588 | 17022-3001-03.dwg | 1. 锻件材料SA-350 LF3 CL2按17022-0102《内蒙荣信乙二醇及 DMMn项目用SA-350 LF3 CL2锻件技术条件》进行制造, 检验和验收。 2. 人孔按GB/T 150-2011及HG/T 21514-2014中相关条文进行 制造, 检验, 验收。 3. 焊接采用电弧焊。 4. 焊接接头形式及尺寸除图中注明外，其余按GB/T 985.1-2008中规定, 角焊缝的焊角腰高按较薄件厚度。 5. 人孔焊接组装完毕后，应保证密封面位置准确，紧固零件受力均匀，人孔盖 启闭灵活，无卡阻等，确保焊接组装质量。 6. 其余技术要求见装配图。
589 | 17022-3001-04.dwg | 1.筋板与管轴，筋板与筋板之间可采用间断焊，但焊接长度应≥1/2总长度。 2.角焊缝腰高为较薄件厚度。 3.吊耳应按HG/T 21574-2008中规定进行制造, 检验和验收。
590 | 17022-3001-05.dwg
591 | 17022-3001-06_T21001.dwg | 1. 除非另有规定，连接板由设备制造厂提供，材料与设备壳体材料相同。 2. 凡被垫板覆盖的壳体焊缝均应打磨至与母材平齐，覆盖范围内对接接头应按 NB/T 47015.2-2015进行100%射线检测，RT-Ⅱ级为合格。 3. 角焊缝应连续焊，最小焊脚高度为0.7倍较薄件厚度。 4. 壳体上的贴板下部距离边缘20mm处开1个%%C6排气孔。
592 | 17022-3002-01-T21002.dwg | 1. 材料要求： 1.1 本设备壳程为H%%1432%%144S应力腐蚀环境,壳程材料及制造检验应符合《湿硫化氢腐蚀环境附加技术 要求》17022-0103的规定. 1.2 ASME材质除满足相应规定外，还应满足《内蒙荣信乙二醇及DMMn项目用SA-203 Gr.E 钢板技术条件》和《内蒙荣信乙二醇及DMMn项目用SA-350 LF3 CL2锻件技术条件》。 1.3 设备焊接采用超低氢型焊条,每批焊条按照GB/T 3965-2012中水银法进行扩散氢 含量复验,以熔敷金属中扩散氢含量≤4mL/100g合格. N12 1.4 螺柱、螺母应符合GB/T 150.2-2011中的规定。设备所用35CrMoA螺柱化学成分 (熔炼分析)中磷硫含量应为P%%1740.020%,S%%1740.010%.并应进行-70%%DC的夏比(V型缺口) 冲击试验,3个试样的冲击吸收能量算术平均值KV%%1432%%144%%17541J.允许一个试样的单个值小于 41J但不得小于29J. 1.5 焊接在塔体上的材料除指明的外，均为SA203-Gr.E。 1.6 设备所用Q345R材料应符合GB/T 713-2014的规定。裙座筒体用Q345R材料 进行-20%%dC的夏比(V型缺口)低温冲击试验,3个试样的冲击吸收能量算术平均值 KV%%1432%%144%%17534J.允许一个试样的单个值小于34J，但不得小于24J.
593 | 17022-3002-02.dwg | 1.筋板与管轴，筋板与筋板之间可采用间断焊，但焊接长度应≥1/2总长度。 2.角焊缝腰高为较薄件厚度。 3.吊耳应按HG/T 21574-2008中规定进行制造, 检验和验收。
594 | 17022-3002-03.dwg | 1. 锻件材料SA-350 LF3 CL2按17022-0102《内蒙荣信乙二醇及 DMMn项目用SA-350 LF3 CL2锻件技术条件》进行制造, 检验和验收。 2. 人孔按GB/T 150-2011及HG/T 21514-2014中相关条文进行 制造, 检验, 验收。 3. 焊接采用电弧焊。 4. 焊接接头形式及尺寸除图中注明外，其余按GB/T 985.1-2008中规定, 角焊缝的焊角腰高按较薄件厚度。 5. 人孔焊接组装完毕后，应保证密封面位置准确，紧固零件受力均匀，人孔盖 启闭灵活，无卡阻等，确保焊接组装质量。 6. 其余技术要求见装配图。
595 | 17022-3002-04.dwg | 1.筋板与管轴，筋板与筋板之间可采用间断焊，但焊接长度应≥1/2总长度。 2.角焊缝腰高为较薄件厚度。 3.吊耳应按HG/T 21574-2008中规定进行制造, 检验和验收。
596 | 17022-3002-05_T21002.dwg | 1. 除非另有规定，连接板由设备制造厂提供，材料与设备壳体材料相同。 2. 凡被垫板覆盖的壳体焊缝均应打磨至与母材平齐，覆盖范围内对接接头应按 NB/T 47015.2-2015进行100%射线检测，RT-Ⅱ级为合格。 3. 角焊缝应连续焊，最小焊脚高度为0.7倍较薄件厚度。 4. 壳体上的贴板下部距离边缘20mm处开1个%%C6排气孔。
597 | 17022-3003-01_T21004.dwg | 1).壳体所用Q245R钢板应满足GB/T713-2014的规定，正火状态下使用，并按照 NB/T47013.3-2015逐张进行100%超声检测，符合UT-%%132级合格;N6接管所用 16MnDR板材须符合GB/T3531-2014的要求，N6接管按照NB/T47013.2-2015 进行100%超声检测，符合RT-%%132级合格. 2).设备所用10管材应满足GB/T9948-2013的要求外，还应满足GB150.2-2011中第5.1.4条的要求。 3).设备所用20钢锻件应满足NB/T 47008-2017的要求；N6接管法兰用16MnD锻件应满足 NB/T 47009-2017的要求。 4).(1)Q245R板材(包括母材、焊缝金属与热影响区)应进行-20%%d下的夏比(V型缺口)低温冲击试验，试样 的冲击吸收能量平均值要求为KV%%1432%%144≥34J，允许一个试样的冲击吸收能量值小于规定值，但不得小于24J。 (2)10管材(包括母材、焊缝金属与热影响区)应进行-20%%d下的夏比(V型缺口)低温冲击试验，试样的 冲击吸收能量平均值要求为KV%%1432%%144≥40J，允许一个试样的冲击吸收能量值小于规定值，但不得小于28J。 (3)20钢锻件(包括母材、焊缝金属与热影响区)应进行-20%%d下的夏比(V型缺口)低温冲击试验，试样的 冲击吸收能量平均值要求为KV%%1432%%144≥34J，允许一个试样的冲击吸收能量值小于规定值，但不得小于24J。 (4)当焊缝两侧的母材具有不同的冲击试验要求时，焊缝的冲击吸收能量应按两侧母材中抗拉强度较低一侧的值。 5).材料应符合HG/T20581-2011中7.8.2条第2款的规定.
598 | 17022-3003-02.dwg | 1.基础环板应平整,平面度公差3mm. 2.螺栓孔中心圆直径以及相邻两孔和任意两孔间弦长允差均为%%p3mm.
599 | 17022-3004-01_T21005.dwg
600 | 17022-3004-02.dwg | 1.基础环板应平整,平面度公差3mm. 2.螺栓孔中心圆直径以及相邻两孔和任意两孔间弦长允差均为%%p3mm.
601 | 17022-3501-01_T20701EFG.dwg
602 | 17022-3501-02.dwg | 1.盖板应平整,平面度公差3mm. 2.螺栓孔中心圆直径以及相邻两孔和任意两孔间弦长极限偏差均为%%p3mm.
603 | 17022-3501-03.dwg | 1. 锻件按NB/T47008-2017%%171承压设备用碳素钢和合金钢锻件%%172Ⅲ级检验%%153验收. 2. 堆焊采用电弧焊,过渡层焊条A042,覆盖层焊条采用A022. 3. 本件的制造,检验,试验和验收,按HG/T20615-2009中的相关规定. 4. 堆焊层厚度应均匀,过渡层厚度为2mm,机械加工后密封面堆焊层的面层厚度不少于3mm. 5. 基层材料的待堆焊表面和加工后的堆焊层表面应分别进行MT及PT检测,并按NB/T47013.4-2015 和NB/T47013.5-2015中%%131级为合格. 6. 加工面未注公差尺寸的极限偏差按GB/T1804-2000 m级要求. 注: 法兰未注尺寸及公差按HG/T20615-2009 WN 600-900 FF Sch60,其密封面采用堆焊而成.
604 | 17022-3501-04.dwg | 1.锻件按NB/T 47008-2017《承压设备用碳素钢和合金钢锻件》Ⅲ级检验.验收. 2.堆焊采用电弧焊,过渡层焊条A042,覆盖层焊条采用A022. 3.法兰%%153法兰盖的制造,检验,试验和验收,按HG/T20615-2009中的相关规定. 4.整个堆焊层表面应平整,平面度公差为1mm.堆焊层厚度应均匀,最厚与最薄之差≤1mm. 机械加工后堆焊层的面层厚度不少于3mm. 5.基层材料的待堆焊表面和加工后的堆焊层表面应分别进行磁粉和渗透检测,分别按NB/T 47013.4-2015中 MT-Ⅰ级和NB/T 47013.5-2015中PT-Ⅰ级合格. 6.加工面未注公差尺寸的极限偏差按GB/T 1804-2000 m级要求. 注:1.未注圆角为R10,法兰%%153法兰盖外缘尖角倒钝. 2.法兰未注尺寸按HG/T20615-2009 WN 50-900 RJ ,其密封面采用堆焊而成. 3.法兰与补强管的焊接按HG/T20615-2009中的相关规定.法兰与补强管焊接并且检验合格后再进行堆焊.
605 | 17022-3501-05.dwg | 1.锻件按NB/T 47008-2017《承压设备用碳素钢和合金钢锻件》%%134级检验.验收. 并按TSG 21-2016中规定进行复验. 2.堆焊采用电弧焊,过渡层焊条A042,覆盖层焊条采用A022. 3.整个堆焊层表面应平整,平面度公差为1mm.堆焊层厚度应均匀,最厚与最薄之差≤1mm. 机械加工后堆焊层的面层厚度不少于3mm. 4.基层材料的待堆焊表面和加工后的堆焊层表面应分别进行磁粉和渗透检测,分别按NB/T 47013.4-2015中 MT-Ⅰ级和NB/T 47013.5-2015中PT-Ⅰ级合格. 5.加工面未注公差尺寸的极限偏差按GB/T 1804-2000 m级要求.
606 | 17022-3501-06.dwg | 1.锻件按NB/T 47008-2017和NB/T 47010-2017中Ⅲ级检验.验收. 2.法兰与补强管的焊接按HG/T20615-2009中的规定. 3.堆焊采用电弧焊,过渡层焊条A042,覆盖层焊条采用A022. 4.整个堆焊层表面应平整,平面度公差为1mm.堆焊层厚度应均匀,最厚与最薄之差≤1mm. 机械加工后堆焊层的面层厚度不少于3mm. 5.基层材料的待堆焊表面和加工后的堆焊层表面应分别进行磁粉和渗透检测,分别按NB/T 47013.4-2015中 MT-Ⅰ级和NB/T 47013.5-2015中PT-Ⅰ级合格. 6.加工面未注公差尺寸的极限偏差按GB/T 1804-2000 m级要求.
607 | 17022-3501-07.dwg
608 | 17022-3502-01-T20801EFG.dwg
609 | 17022-3502-02.dwg
610 | 17022-3502-03.dwg | %%c18
611 | 17022-3502-04.dwg
612 | 17022-3503-01_T21003.dwg | 1. 材料要求： 1.1 设备所用S32168板材应符合GB/T 24511-2009的规定,表面加工类型1D型. 1.2 设备所用S32168锻件应符合NB/T 47010-2017的要求. 1.3 设备所用S32168管材应满足GB/T 14976-2012的要求. 1.4 设备受压元件用不锈钢应满足HG/T 20585-2011中第4.0.2条的要求. 1.5 焊缝金属(包括焊缝金属和热影响区)应进行-80%%dC的夏比(V型缺口)低温冲击试验,3个 试样的冲击吸收能量算术平均值KV%%1432%%144%%17531J.允许一个试样的单个值小于31J，但不得小于27J. 1.6 裙座下段用Q345R钢板应逐张按NB/T 47013.3-2015进行100%超声检测， 符合UT-Ⅲ级为合格；并进行-20%%DC的夏比(V型缺口)低温冲击试验，要求三个试样的平均冲 击功不小于41J。允许其中1个试样的冲击功值低于41J，但不得低于29J. 2. 加工制造： 2.1 塔体在同一横断面上的最大直径与最小直径之差≤25mm；塔体直径允许偏差为%%P10mm. 2.2 塔体直线度允差应不大于57mm，任意3000mm长度塔体直线度允差不大于3mm， 塔体安装垂直度允差为30mm。 2.3 裙座螺栓孔中心圆直径以及相邻两孔和任意两孔弦长允差均不大于%%P3mm。
613 | 17022-3503-01_T21003_1版.dwg | 1. 材料要求： 1.1 设备所用S32168板材应符合GB/T 24511-2009的规定,表面加工类型1D型. 1.2 设备所用S32168锻件应符合NB/T 47010-2017的要求. 1.3 设备所用S32168管材应满足GB/T 14976-2012的要求. 1.4 设备受压元件用不锈钢应满足HG/T 20585-2011中第4.0.2条的要求. 1.5 焊缝金属(包括焊缝金属和热影响区)应进行-80%%dC的夏比(V型缺口)低温冲击试验,3个 试样的冲击吸收能量算术平均值KV%%1432%%144%%17531J.允许一个试样的单个值小于31J，但不得小于27J. 1.6 裙座下段用Q345R钢板应逐张按NB/T 47013.3-2015进行100%超声检测， 符合UT-Ⅲ级为合格；并进行-20%%DC的夏比(V型缺口)低温冲击试验，要求三个试样的平均冲 击功不小于41J。允许其中1个试样的冲击功值低于41J，但不得低于29J. 1.7 螺柱、螺母应符合GB/T 150.2-2011中的规定。设备所用35CrMoA螺柱化学成分 (熔炼分析)中磷硫含量应为P%%1740.020%,S%%1740.010%.并应进行-70%%DC的夏比(V型缺 1 口)冲击试验,3个试样的冲击吸收能量算术平均值KV%%1432%%144%%17541J.允许一个试样的单个值小于 41J但不得小于29J. 2. 加工制造：
614 | 17022-3503-02.dwg | 1. 焊接采用电焊. 2. 角焊缝的焊角高度按较薄板厚度. 3. 模板上螺栓孔待模板组焊后与设备基础环一起配钻;或利用导向模板钻孔,并作标记. 4. 模板在运输时应防止变形. 5. 模板方位和设备位号应按图示位置用白色油漆标记,字迹应清晰.
615 | 17022-3503-03.dwg | 1.筋板与管轴，筋板与筋板之间可采用间断焊，但焊接长度应≥1/2总长度。 2.角焊缝腰高为较薄件厚度。 3.吊耳应按HG/T 21574-2008中规定进行制造, 检验和验收。
616 | 17022-3503-04.dwg
617 | 17022-3503-04_1版.dwg
618 | 17022-3503-05_T21003.dwg | 1. 由设备制造厂提供连接板和补强板，其中连接板材料改为与设备壳体材料相同。 2. 凡被垫板覆盖的壳体焊缝均应打磨至与母材平齐，覆盖范围内对接接头应按 NB/T 47015.2-2015进行100%射线检测，RT-Ⅱ级为合格。 3. 角焊缝应连续焊，最小焊脚高度为0.7倍较薄件厚度。 4. 壳体上的贴板下部距离边缘20mm处开1个%%C6排气孔。
619 | 17022-3504-01_T21006.dwg | 1. 材料要求： 1.1 复合钢板的技术要求应符合NB/T 47002.1-2009《压力容器用爆炸焊接复合板》中的B2级要求。 1.2 复合板复层用S30403板材应符合GB/T 24511-2009的规定,表面加工类型2B级. 1.3 复合板基层用Q345R钢板应符合GB/T 713-2014《锅炉和压力容器用钢板》的规定,并应逐张进 行超声检测,按NB/T 47013.3-2015中UT-Ⅱ级合格;基层用Q345R进行-20%%DC的夏比(V型缺口) 低温冲击试验，要求三个试样的平均冲击功不小于41J。允许其中1个试样的冲击功值低于41J，但不得低于29J. 1.4 设备所用S30403锻件应符合NB/T 47010-2017的要求. 1.5 设备所用S30403管材应满足GB/T 14976-2012的要求. 2. 加工制造： 2.1 图中注明位置应堆焊S30403，堆焊层厚度不小于5mm，其中耐蚀层厚度至少为3mm。 2.2 塔体在同一横断面上的最大直径与最小直径之差不大于25mm；塔体直径允许偏差为%%P10mm. 2.3 塔体直线度允差应不大于17mm，任意3000mm长度塔体直线度允差不大于3mm，塔体安装垂直 度允差为17mm。 2.4 裙座螺栓孔中心圆直径以及相邻两孔和任意两孔弦长允差均不大于%%P3mm。 2.5 塔的裙座螺栓采用地脚螺栓模板定位，一次灌浇基础。模板应提前发送现场，以便基础施工。
620 | 17022-3504-01_T21006_1版.dwg | 1. 材料要求： 1.1 复合钢板的技术要求应符合NB/T 47002.1-2009《压力容器用爆炸焊接复合板》中的B2级要求。 1.2 复合板复层用S30403板材应符合GB/T 24511-2009的规定,表面加工类型2B级. 1.3 复合板基层用Q345R钢板应符合GB/T 713-2014《锅炉和压力容器用钢板》的规定,并应逐张进 行超声检测,按NB/T 47013.3-2015中UT-Ⅱ级合格;基层用Q345R进行-20%%DC的夏比(V型缺口) 低温冲击试验，要求三个试样的平均冲击功不小于41J。允许其中1个试样的冲击功值低于41J，但不得低于29J. 1.4 设备所用S30403锻件应符合NB/T 47010-2017的要求. 1.5 设备所用S30403管材应满足GB/T 14976-2012的要求. 2. 加工制造： 2.1 图中注明位置应堆焊S30403，堆焊层厚度不小于5mm，其中耐蚀层厚度至少为3mm。 2.2 塔体在同一横断面上的最大直径与最小直径之差不大于25mm；塔体直径允许偏差为%%P10mm. 2.3 塔体直线度允差应不大于17mm，任意3000mm长度塔体直线度允差不大于3mm，塔体安装垂直 度允差为17mm。 2.4 裙座螺栓孔中心圆直径以及相邻两孔和任意两孔弦长允差均不大于%%P3mm。 2.5 塔的裙座螺栓采用地脚螺栓模板定位，一次灌浇基础。模板应提前发送现场，以便基础施工。
621 | 17022-3504-02.dwg | 1.除图中注明外，角焊缝腰高为较薄件厚度。 2.件12-9内伸段碳钢表面堆焊S30403，堆焊层厚度不小于5mm， 其中耐蚀层厚度至少为3mm。 3.坡口表面堆焊S30403，堆焊层厚度不小于5mm，其中耐蚀层厚度至 少为3mm。 4.件12-11仅在水压试验时起密封作用，水压试验合格后应将封头以及焊 缝100mm范围内的接管切割去除，并按节点Ⅱ加工接管端部的焊缝坡口。 图示尺寸为最终交货尺寸，制造厂应考虑加工过程中的损耗。
622 | 17022-3504-02_1版.dwg | 1.除图中注明外，角焊缝腰高为较薄件厚度。 2.件12-9内伸段碳钢表面堆焊S30403，堆焊层厚度不小于5mm， 其中耐蚀层厚度至少为3mm。 3.坡口表面堆焊S30403，堆焊层厚度不小于5mm，其中耐蚀层厚度至 少为3mm。 4.件12-11仅在水压试验时起密封作用，水压试验合格后应将封头以及焊 缝100mm范围内的接管切割去除，并按节点Ⅱ加工接管端部的焊缝坡口。 图示尺寸为最终交货尺寸，制造厂应考虑加工过程中的损耗。
623 | 17022-3504-03_T21006.dwg | 1. 除非另有规定，连接板由设备制造厂提供，材料与设备壳体材料相同。 2. 凡被垫板覆盖的壳体焊缝均应打磨至与母材平齐，覆盖范围内对接接头应按 NB/T 47015.2-2015进行100%射线检测，RT-Ⅱ级为合格。 3. 角焊缝应连续焊，最小焊脚高度为0.7倍较薄件厚度。 4. 壳体上的贴板下部距离边缘20mm处开1个%%C6排气孔。
624 | 17022-3505-01_T20902.dwg
625 | 17022-3505-02.dwg | 1. 基础环板表面应平整,平面度公差3mm. 2. 螺栓孔中心圆直径以及相邻两孔和任意两孔间弦长允差不大于3mm. 3. 线性尺寸未注公差按GB/T1804-2000中m级.
626 | 17022-3505-03.dwg | 1. 锻件应符合NB/T 47008-2017《承压设备用碳素钢和合金钢锻件》Ⅲ级的要求. 2. 堆焊采用电弧焊, 过渡层焊条为A062，盖面层为A002. 3. 整个堆焊层表面应平整,平面度公差为1mm.堆焊层厚度应均匀,最厚与最薄之差≤1mm. 堆焊层的面层厚度不少于3mm. 4. 基层材料的待堆焊表面和堆焊层表面应分别进行磁粉和渗透检测, 分别按NB/T 47013.4-2015中 MT-%%131级和NB/T 47013.5-2015中PT-%%131级合格. 5. 加工面未注公差尺寸的极限偏差按GB/T 1804-2000中m级的要求. 6. 人孔法兰与补强管组焊后再堆焊法兰和补强管所需堆焊的内表面, 补强管小端坡口按 HG/T 20615-2009的要求加工.
627 | 17022-3505-04_T20902.dwg | 1. 除非另有规定，连接板由设备制造厂提供，材料与设备壳体材料相同。 2. 凡被垫板覆盖的壳体焊缝均应打磨至与母材平齐，覆盖范围内对接接头应按 NB/T 47015.2-2015进行100%射线检测，RT-Ⅱ级为合格。 3. 角焊缝应连续焊，最小焊脚高度为10mm。 4. 壳体上的贴板下部距离边缘20mm处开1个%%C6排气孔。
628 | 17022-3506-01_T20903.dwg
629 | 17022-3506-02.dwg | 1. 焊接采用电焊,焊接接头及尺寸按HG/T 20583-2011中的规定,对接焊缝DU4, 管子与筒体的焊接采用G2(全焊透),角焊缝的焊脚高度取较薄件厚度. 2. 裙座螺栓孔中心圆直径允差以及相邻两孔和任意两孔弦长极限偏差为%%p3mm. 3. 裙座基础环板应垂直于塔体中心线. V4 V3 4. 管口方位见管口方位图. L1a L1c L2a 2-6 2-7
630 | 17022-3506-03.dwg | 1. 锻件应符合NB/T 47008-2017《承压设备用碳素钢和合金钢锻件》Ⅲ级的要求. 2. 堆焊采用电弧焊, 过渡层焊条为A062，盖面层为A002. 3. 整个堆焊层表面应平整,平面度公差为1mm.堆焊层厚度应均匀,最厚与最薄之差≤1mm. 堆焊层的面层厚度不少于3mm. 4. 基层材料的待堆焊表面和堆焊层表面应分别进行磁粉和渗透检测, 分别按NB/T 47013.4-2015中 MT-%%131级和NB/T 47013.5-2015中PT-%%131级合格. 5. 加工面未注公差尺寸的极限偏差按GB/T 1804-2000中m级的要求. 6. 人孔法兰与补强管组焊后再堆焊法兰和补强管所需堆焊的内表面, 补强管小端坡口按 HG/T 20615-2009的要求加工.
631 | 17022-3506-04_T20903.dwg | 1. 除非另有规定，连接板由设备制造厂提供，材料与设备壳体材料相同。 2. 凡被垫板覆盖的壳体焊缝均应打磨至与母材平齐，覆盖范围内对接接头应按 NB/T 47015.2-2015进行100%射线检测，RT-Ⅱ级为合格。 3. 角焊缝应连续焊，最小焊脚高度为10mm。 4. 壳体上的贴板下部距离边缘20mm处开1个%%C6排气孔。
632 | 17022-3507-01_T20901.dwg
633 | 17022-3507-02.dwg | 1. 基础环板表面应平整,平面度公差3mm. 2. 螺栓孔中心圆直径以及相邻两孔和任意两孔间弦长允差不大于3mm. 3. 线性尺寸未注公差按GB/T1804-2000中m级.
634 | 17022-3507-03.dwg | 1. 焊接采用电弧焊连续焊接，焊接接头需满足GB/T 985-2008中的规定。 2. 加工面未注公差尺寸的极限偏差按GB/T 1804-2000中m级要求. 注：挡板三个缺口均布，详图见节点Ⅲ.
635 | 17022-3507-04_T20901.dwg | 1. 除非另有规定，连接板由设备制造厂提供，材料与设备壳体材料相同。 2. 凡被垫板覆盖的壳体焊缝均应打磨至与母材平齐，覆盖范围内对接接头应按 NB/T 47015.2-2015进行100%射线检测，RT-Ⅱ级为合格。 3. 角焊缝应连续焊，最小焊脚高度为10mm。 4. 壳体上的贴板下部距离边缘20mm处开1个%%C6排气孔。
636 | 17022-4004-1(V20701EFG).dwg | 1.壳体所使用的Q345R板材应满足GB/T713-2014的相关规定,20锻件应满足NB/T47008-2010 的相关规定,20钢管应满足GB/T9948-2013的相关规定. 2.裙座中心线应与筒体中心线相重合,其允许偏差为%%p3mm. 3.裙座的基础环板应垂直于筒体中心线. 4.液位计管口的焊接按HG/T20584-2011中的要求. 5.设备制造完毕后进行盛水试漏,合格后内部涂耐磨环氧树脂. 6.搅拌设备组装完毕后,以水代料进行负荷试运转,把水充满到工作液位的高度,运转时间不少于4小时,且对噪音, 运转性能等进行全面检查,在试运转中设备应平稳,噪音小于等于85dB(A),且不得有不正常的噪音和震动等不良现象. 7.槽内棱角处均需圆弧过渡,半径R4.5mm. 8.设备的涂敷除应满足JB/T4711-2003<<压力容器涂漆与运输包装>>的规定外, 还应满足17022-00H1100-G-20<<防腐工程规定>>的要求. 9.搅拌器的安装:承重梁平直度允差<1.5mm.
637 | 17022-4004-2(V20701EFG).dwg | 1.支撑梁的制造,检验及验收按YB3301-2005<<焊接H型钢>> 技术条件执行. 2.焊接采用电弧焊,工字梁下翼板与件15-1盖板 焊接可用间断焊,焊200mm,间隔100mm 3.组焊后加工螺栓孔%%c33,支承搅拌器的H型钢梁 梁平直度允差<1.5mm. 4.顶盖的下翼板可以断开20mm间隙,以保证排净积水. 注:搅拌器连接螺母应在安装搅拌器前与支撑梁点焊牢.
638 | 17022-4004-3(V20701EFG).dwg | 1.基础环板应平整. 2.螺栓孔中心园直径以及相邻两孔和任意两孔弦长极限偏差均为%%p2mm.
639 | 17022-4701-01_S20702E1~G1E2~G2.dwg
640 | 17022-4701-02.dwg
641 | 17022-4707-01_Y20702EFG.dwg
642 | 17022-4707-02.dwg | 1. 焊接接头型式及尺寸按HG/T20583-2011中规定,对接焊缝为DU4, 管子与筒体的焊接采用G11,角焊缝的焊角高度取较薄件厚度,其余按GB/T985.1-2008中规定 2. 裙座中心线应与塔体中心线相重合,其允许偏差为%%p5mm. 3. 裙座螺栓孔中心圆直径以及相邻两孔和任意两孔间弦长极限偏差均为%%p3mm. 4. 裙座的基础环板应垂直于塔体中心线. 5. 所有管口,地脚螺栓的方位均见管口方位图,图号见装配图. 6. 本件与下封头处的焊缝应进行100%的磁粉检测,合格级别按NB/T47013.4-2015中MT-%%131. 热处理后该焊缝二次检测. 7. 其余要求按装配图.
643 | 17022-4707-03.dwg | 1. 锻件按NB/T 47008-2017%%171承压设备用碳素钢和合金钢锻件%%172%%134级检验%%153验收.并按 TSG 21-2016中规定进行复验. 2. 堆焊采用电弧焊,过渡层焊条A042,覆盖层焊条采用A022. 3. 本件的制造,检验,试验和验收,按HG/T 20623-2009中的相关规定. 4. 堆焊层厚度应均匀,过渡层厚度为2mm,机械加工后密封面堆焊层的面层厚度不少于3mm. 5. 基层材料的堆焊表面和加工后的堆焊层表面应分别进行MT及PT检测,并按NB/T47013.4-2015和 NB/T47013.5-2015中%%131级为合格. 6. 加工面未注公差尺寸的极限偏差按GB/T1804-2000 m级要求. 注: 法兰盖未注尺寸及公差按HG/T20623A-2009 BL 800-900 RJ,其密封面采用堆焊而成.
644 | 17022-4707-04.dwg | 1.锻件按NB/T47008-2017%%171承压设备用碳素钢和合金钢锻件%%172%%133级检验%%153验收. 2.法兰与补强管的焊接按HG/T 20623-2009中的规定,焊接完毕检验合格后再进行堆焊. 其余按GB/T985.1-2008中的相关规定,角焊缝腰高为较薄件厚度. 3.堆焊采用电弧焊,过渡层焊条A042,覆盖层焊条采用A022. 4.整个堆焊层表面应平整,平面度公差为1mm.堆焊层厚度应均匀,最厚与最薄之差%%1741mm. 机械加工后堆焊层的面层厚度不少于3mm. 5.基层材料的堆焊表面和加工后的堆焊层表面应分别进行磁粉及渗透检测,按NB/T47013.4-2015 和NB/T47013.5-2015,%%131级合格. 6.加工面未注公差尺寸的极限偏差按GB/T1804-2000 m级要求.
645 | 17022-4707-05.dwg | 1.锻件按NB/T 47008-2017《承压设备用碳素钢和合金钢锻件》Ⅲ级检验.验收. 2.法兰未注尺寸及公差按HG/T 20615-2009中WN 80-900 FF法兰,并按其制造检验和验收,其密封面采用堆焊而成. 3.堆焊采用电弧焊,过渡层焊条A042,覆盖层焊条采用A022. 4.整个堆焊层表面应平整,平面度公差为1mm.堆焊层厚度应均匀,最厚与最薄之差≤1mm. 机械加工后堆焊层的面层厚度不少于3mm. 5.基层材料的堆焊表面和加工后的堆焊层表面应分别进行磁粉和渗透检测,分别按NB/T 47013.4-2015中 MT-Ⅰ级和NB/T 47013.5-2015中PT-Ⅰ级合格. 6.加工面未注公差尺寸的极限偏差按GB/T 1804-2000 m级要求. 注:1.未注圆角为R10,法兰外缘尖角倒钝.
646 | 17022-4707-06.dwg | 1.锻件按NB/T 47008-2017%%171承压设备用碳素钢和合金钢锻件%%172%%133级检验%%153验收. 2.堆焊采用电弧焊,过渡层焊条A042,覆盖层焊条采用A022. 3.整个堆焊层表面应平整,平面度公差为1mm.堆焊层厚度应均匀,最厚与 最薄之差%%1741mm.机械加工后堆焊层的面层厚度不少于3mm. 4.基层材料的待堆焊表面和加工后的堆焊层表面应分别进行磁粉及渗透检测,按NB/T47013.4-2015 和NB/T47013.5-2015,%%131级合格. 5.加工面未注公差尺寸的极限偏差按GB/T1804-2000 m级要求.
647 | 17022-4707-07_Y20702EFG.dwg | 1. 除非另有规定，连接板由设备制造厂提供，材料与设备壳体材料相同。 2. 凡被垫板覆盖的壳体焊缝均应打磨至与母材平齐，覆盖范围内对接接头应按 NB/T 47013.2-2015进行100%射线检测，RT-Ⅱ级为合格。 3. 角焊缝应连续焊，最小焊脚高度为10mm。 4. 壳体上的贴板下部距离边缘20mm处开1个%%C6排气孔。
648 | 17022-4801-01_A20701.dwg
649 | 17022-4801-02.dwg | 1. 所用16Mn锻件应符合NB/T 47008-2017中的规定。 2. 堆焊采用自动或手工电弧焊，过渡层焊条A042,盖面层焊条A022。 3. 堆焊的过渡层厚度至少为2mm，盖面层厚度至少为3mm,机械加工后盖面层 的厚度不少于3mm. 4. 基层材料的待堆焊表面按NB/T 47013.4-2005进行100%磁粉检测, MT-Ⅰ级合格。过渡层和盖面层表面堆焊后按NB/T 47013.5-2015 进行100%渗透检测,PT-Ⅰ级合格. 5. 本件的制造,检验和验收还应满足HG/T 20623-2009中的规定. 6. 法兰密封面及表面不得有裂纹及其它降低法兰强度和连接可靠性的缺陷. 7. 加工面线性尺寸未注公差按GB/T 1804-2000中m级精度要求. Ⅰ 不按比例
650 | 17022-5101-01_V20702EF.dwg | 1. 壳体制造所用钢板应符合GB/T713-2014的相关要求并逐张进行超声检测,按 NB/T47013.3-2015UT-%%132级为合格.壳体所用钢板应在正火状态下供货. 2. 16Mn锻件应符合NB/T47008-2017的相关规定.并应进行-20%%DC的夏比(V型缺口)低温冲击试验， 要求三个试样的平均冲击功不小于41J。允许其中1个试样的冲击功值低于41J，但不得低于29J. 3. Q345D钢管应符合GB/T6479-2013的相关规定,钢管及其焊接接头并应进行-20%%DC夏比(V型缺口) 低温冲击试验。外径小于219mm的钢管沿钢管纵向取样，要求三个试样的平均冲击功不小于40J。 允许其中1个试样的冲击功值低于40J，但不得低于28J. 4. 制作筒体封头用钢板应逐张进行常温拉伸试验和-20%%d夏比(V型缺口)冲击试验,三个标准试样的冲击功吸收能量 平均值KV2%%17541J,允许一个试样的冲击吸收能量值低于41J,但不得低于29J.增加一组在钢板厚度1/2处 11 取样的冲击试验，试验要求同上. 5. A,B类焊接接头(包括焊缝和热影响区)应进行-20%%DC的夏比(V型缺口)冲击试验，其冲击吸收能量同母材要求。 6. 筒体直线度允差为25mm且任意3000mm长圆筒段,允差不得大于3mm,安装垂直度公差为30mm. 7. 无损检测要求: 12 (1) 所有A,B类焊接接头按NB/T47013.3-2015做%%17520%超声检测复验,UT-%%131级合格. (2) 人孔法兰与补强管焊接接头按NB/T47013.2-2015做100%射线检测,RT-%%131级合格. 13 (3) 除人孔外其他法兰与补强管焊接接头按NB/T47013.4-2015做100%磁粉检测,MT-%%131级合格. (4) 人孔与筒体焊接接头按NB/T47013.3-2015做100%超声检测,UT-%%131级合格.
651 | 17022-5101-02.dwg | 1.锻件按NB/T47008-2017<<承压容器用碳素钢和低合金钢锻件>>标准中III级锻件的规定. 2.本件的制造,检验,试验和验收,按HG/T20615-2009%%171钢制管法兰,垫片,紧固件%%172中规定. 3.除图中注明的外,法兰尺寸与 HG/T20615-2009 法兰 WN 50-1500 RJ相同.
652 | 17022-5101-03_V20702E.dwg | 1. 除非另有规定，连接板由设备制造厂提供，材料与设备壳体材料相同。 2. 凡被垫板覆盖的壳体焊缝均应打磨至与母材平齐，覆盖范围内对接接头应按 NB/T 47013.2-2015进行100%射线检测，RT-Ⅱ级为合格。 3. 角焊缝应连续焊，最小焊脚高度为10mm。 4. 壳体上的贴板下部距离边缘20mm处开1个%%C6排气孔。
653 | 17022-5101-04_V20702F.dwg | 1. 除非另有规定，连接板由设备制造厂提供，材料与设备壳体材料相同。 2. 凡被垫板覆盖的壳体焊缝均应打磨至与母材平齐，覆盖范围内对接接头应按 NB/T 47013.2-2015进行100%射线检测，RT-Ⅱ级为合格。 3. 角焊缝应连续焊，最小焊脚高度为10mm。 4. 壳体上的贴板下部距离边缘20mm处开1个%%C6排气孔。
654 | 17022-5102-01_V20710.dwg | 1. 壳体制造所用钢板应符合GB/T713-2014的相关要求并逐张进行超声检测,按 12 NB/T47013.3-2015UT-%%132级为合格.壳体所用钢板应在正火状态下供货. 2. 16Mn锻件应符合NB/T47008-2017的相关规定.并应进行-20%%DC的夏比(V型缺口)低温冲击试验， 13 要求三个试样的平均冲击功不小于41J。允许其中1个试样的冲击功值低于41J，但不得低于29J. 3. Q345D钢管应符合GB/T6479-2013的相关规定,钢管及其焊接接头并应进行-20%%DC夏比(V型缺口) 低温冲击试验。外径小于219mm的钢管沿钢管纵向取样，要求三个试样的平均冲击功不小于40J。 14 允许其中1个试样的冲击功值低于40J，但不得低于28J. 4. 制作筒体封头用钢板应逐张进行常温拉伸试验和-20%%d夏比(V型缺口)冲击试验,三个标准试样的冲击功吸收能量 平均值KV2%%17541J,允许一个试样的冲击吸收能量值低于41J,但不得低于29J. 5. A,B类焊接接头(包括焊缝和热影响区)应进行-20%%DC的夏比(V型缺口)冲击试验，其冲击吸收能量同母材要求。 15 6. 筒体直线度允差为10mm且任意3000mm长圆筒段,允差不得大于3mm,安装垂直度公差为12mm. 7. 无损检测要求: (1) 所有A,B类焊接接头按NB/T47013.3-2015做%%17520%超声检测复验,UT-%%131级合格. (2) 人孔法兰与补强管焊接接头按NB/T47013.2-2015做100%射线检测,RT-%%131级合格. (3) 除人孔外其他法兰与补强管焊接接头按NB/T47013.4-2015做100%磁粉检测,MT-%%131级合格. (4) 人孔与筒体焊接接头按NB/T47013.3-2015做100%超声检测,UT-%%131级合格. (5) 人孔与筒体焊接接头坡口两侧表面按NB/T47013.4-2015做100%磁粉检测,MT-%%131级合格.
655 | 17022-5102-02.dwg | 25 其余
656 | 17022-5102-03.dwg
657 | 17022-5102-04_V20710.dwg | 1. 除非另有规定，连接板由设备制造厂提供，材料与设备壳体材料相同。 2. 凡被垫板覆盖的壳体焊缝均应打磨至与母材平齐，覆盖范围内对接接头应按 NB/T 47013.2-2015进行100%射线检测，RT-Ⅱ级为合格。 3. 角焊缝应连续焊，最小焊脚高度为10mm。 4. 壳体上的贴板下部距离边缘20mm处开1个%%C6排气孔。
658 | 17022-7502-01(V20501EFG).dwg
659 | 17022-7502-02(V20501EFG).dwg
660 | 17022-7503-01(V20501H).dwg
661 | 17022-7503-02(V20501H).dwg
662 | 17022-8305-01_V20710.dwg
663 | 17022-8308-01_Y20702EFG.dwg
664 | 17022-8322_T20901.dwg | 1. 梯子、平台的制造、安装和验收按HG/T21543-2009进行. 2. 除图示外，图中所有节点见标准图，图中引用的节点标记与标准图相同。 3. 平台的直梯处设置安全门，施工详见HG/T21543.34-2009。 4. 直梯的施工详见HG/T21543.29~35-2009。 5. 顶部平台的施工详见HG/T21543.13~17-2009。 6. 平台标高按标准图的定义。 7. 凡被垫板覆盖的塔体焊缝均应打磨至母材平齐，其对接接头应按NB/T47013.2-2015 进行100%的射线检测，RT-Ⅱ级合格。 注：1. 本梯子平台安装在汽提塔(T20901) (装配图17022-3507-01)上.
665 | 17022-8323_T20902.dwg | 1. 梯子、平台的制造、安装和验收按HG/T21543-2009进行. 2. 除图示外，图中所有节点见标准图，图中引用的节点标记与标准图相同。 3. 平台的直梯处设置安全门，施工详见HG/T21543.34-2009。 4. 直梯的施工详见HG/T21543.29~35-2009。 5. 顶部平台的施工详见HG/T21543.13~17-2009。 6. 平台标高按标准图的定义。 7. 凡被垫板覆盖的塔体焊缝均应打磨至母材平齐，其对接接头应按NB/T47013.2-2015 进行100%的射线检测，RT-Ⅱ级合格。 注：1. 本梯子平台安装在1#洗氨塔(T20902) (装配图17022-3505-01)上. 2. 塔顶平台托架选用延长型，内延长度为289mm.
666 | 17022-8324_T20903.dwg | 1. 梯子、平台的制造、安装和验收按HG/T21543-2009进行. 2. 除图示外，图中所有节点见标准图，图中引用的节点标记与标准图相同。 3. 平台的直梯处设置安全门，施工详见HG/T21543.34-2009。 4. 直梯的施工详见HG/T21543.29~35-2009。 5. 顶部平台的施工详见HG/T21543.13~17-2009。 6. 平台标高按标准图的定义。 7. 凡被垫板覆盖的塔体焊缝均应打磨至母材平齐，其对接接头应按NB/T47013.2-2015 进行100%的射线检测，RT-Ⅱ级合格。 注：1. 本梯子平台安装在2#洗氨塔(T20903) (装配图17022-3506-01)上. 2. 塔顶平台托架选用延长型，内延长度为234mm.
667 | 17022-8333-01_T21001.dwg
668 | 17022-8334-01_T21002.dwg
669 | 17022-8335-01_T21003.dwg
670 | 17022-8336-01.dwg
671 | 17022-8338-01_T21006.dwg
672 | 17022-8339-01_V22001AB.dwg
673 | 17022-8339-02_V22001AB.dwg | 1. 除非另有规定，连接板由设备制造厂提供，材料与设备壳体材料相同。 2. 凡被垫板覆盖的壳体焊缝均应打磨至与母材平齐，覆盖范围内对接接头应按 NB/T 47015.2-2015进行100%射线检测，RT-Ⅱ级为合格。 3. 角焊缝应连续焊，最小焊脚高度为0.7倍较薄件厚度。 4. 壳体上的贴板下部距离边缘20mm处开1个%%C6排气孔。
674 | 17022-8737-01.dwg
675 | 202V1001-17022-1220-03.dwg | 1. 除非另有规定，连接板由设备制造厂提供，材料与设备壳体材料相同。 2. 凡被垫板覆盖的壳体焊缝均应打磨至与母材平齐，覆盖范围内对接接头应按 NB/T 47015.2-2015进行100%射线检测，RT-Ⅱ级为合格。 3. 角焊缝应连续焊，最小焊脚高度为10mm。 4. 壳体上的贴板下部距离边缘20mm处开1个%%C6排气孔。
676 | 202V1001-17022-8340-01.dwg
677 | 17022-8325-01 1#气液分离器(V20901)梯子平台及管架连接板.dwg
678 | 17022-8325-02 1#气液分离器(V20901)梯子平台及管架连接板.dwg | 1. 除非另有规定，连接板由设备制造厂提供，材料与设备壳体材料相同。 2. 凡被垫板覆盖的壳体焊缝均应打磨至与母材平齐，覆盖范围内对接接头应按 NB/T 47013.2-2015进行100%射线检测，RT-Ⅱ级为合格。 3. 角焊缝应连续焊，最小焊脚高度为10mm。 4. 壳体上的贴板下部距离边缘20mm处开1个%%C6排气孔。
679 | 17022-8326-01 2#气液分离器(V20902)梯子平台管架连接板.dwg
680 | 17022-8326-02 2#气液分离器(V20902)梯子平台管架连接板.dwg | 1. 除非另有规定，连接板由设备制造厂提供，材料与设备壳体材料相同。 2. 凡被垫板覆盖的壳体焊缝均应打磨至与母材平齐，覆盖范围内对接接头应按 NB/T 47013.2-2015进行100%射线检测，RT-Ⅱ级为合格。 3. 角焊缝应连续焊，最小焊脚高度为10mm。 4. 壳体上的贴板下部距离边缘20mm处开1个%%C6排气孔。
681 | 17022-8327-01 4#气液分离器(V20904)梯子平台管架连接板.dwg
682 | 17022-8327-02 4#气液分离器(V20904)梯子平台管架连接板.dwg | 1. 除非另有规定，连接板由设备制造厂提供，材料与设备壳体材料相同。 2. 凡被垫板覆盖的壳体焊缝均应打磨至与母材平齐，覆盖范围内对接接头应按 NB/T 47013.2-2015进行100%射线检测，RT-Ⅱ级为合格。 3. 角焊缝应连续焊，最小焊脚高度为10mm。 4. 壳体上的贴板下部距离边缘20mm处开1个%%C6排气孔。
683 | 17022-8328-01 5#气液分离器(V20905)梯子平台管架连接板.dwg
684 | 17022-8328-02 5#气液分离器(V20905)梯子平台管架连接板.dwg | 1. 除非另有规定，连接板由设备制造厂提供，材料与设备壳体材料相同。 2. 凡被垫板覆盖的壳体焊缝均应打磨至与母材平齐，覆盖范围内对接接头应按 NB/T 47013.2-2015进行100%射线检测，RT-Ⅱ级为合格。 3. 角焊缝应连续焊，最小焊脚高度为10mm。 4. 壳体上的贴板下部距离边缘20mm处开1个%%C6排气孔。
685 | 17022-8329-01 7#气液分离器(V20907)梯子平台管架连接板.dwg | 1. 除非另有规定，连接板由设备制造厂提供，材料与设备壳体材料相同。 2. 凡被垫板覆盖的壳体焊缝均应打磨至与母材平齐，覆盖范围内对接接头应按 NB/T 47013.2-2015进行100%射线检测，RT-Ⅱ级为合格。 3. 角焊缝应连续焊，最小焊脚高度为10mm。 4. 壳体上的贴板下部距离边缘20mm处开1个%%C6排气孔。
686 | 17022-8330-01 汽包排污闪蒸罐(V20908)梯子平台管架连接板.dwg | 1. 除非另有规定，连接板由设备制造厂提供，材料与设备壳体材料相同。 2. 凡被垫板覆盖的壳体焊缝均应打磨至与母材平齐，覆盖范围内对接接头应按 NB/T 47013.2-2015进行100%射线检测，RT-Ⅱ级为合格。 3. 角焊缝应连续焊，最小焊脚高度为10mm。 4. 壳体上的贴板下部距离边缘20mm处开1个%%C6排气孔。
687 | 17022-8331-01 工艺热冷凝液罐(V20909)贴板图.dwg | 1. 贴板材料选用Q345R。 2. 凡被垫板覆盖的壳体焊缝均应打磨至与母材平齐，覆盖范围内对接接头应按 NB/T 47015.2-2015进行100%射线检测，RT-Ⅱ级为合格。 3. 角焊缝应连续焊，最小焊脚高度为16mm。
688 | 17022-8332-01 10#气液分离器(V20910)梯子平台管架连接板.dwg
689 | 17022-8332-02 10#气液分离器(V20910)梯子平台管架连接板.dwg | 1. 除非另有规定，连接板由设备制造厂提供，材料与设备壳体材料相同。 2. 凡被垫板覆盖的壳体焊缝均应打磨至与母材平齐，覆盖范围内对接接头应按 NB/T 47013.2-2015进行100%射线检测，RT-Ⅱ级为合格。 3. 角焊缝应连续焊，最小焊脚高度为10mm。 4. 壳体上的贴板下部距离边缘20mm处开1个%%C6排气孔。
690 | 17022-1204-03 真空闪蒸器(V20805EFG)梯子平台管架连接板.dwg | 1. 连接板由设备制造厂提供，材料为Q345R,管材为20。 2. 凡被垫板覆盖的壳体焊缝均应打磨至与母材平齐，覆盖范围内对接接头应按 NB/T 47013.2-2015进行100%射线检测，RT-Ⅱ级为合格。 3. 角焊缝应连续焊，最小焊脚高度为10mm。 4. 壳体上的贴板下部距离边缘20mm处开1个%%C6排气孔。
691 | 17022-1503-05 高温热水罐(V20813EFG)梯子平台管架连接板.dwg | 1. 连接板由设备制造厂提供，材料为Q345R,管材为20。 2. 凡被垫板覆盖的壳体焊缝均应打磨至与母材平齐，覆盖范围内对接接头应按 NB/T 47013.2-2015进行100%射线检测，RT-Ⅱ级为合格。 3. 角焊缝应连续焊，最小焊脚高度为10mm。 4. 壳体上的贴板下部距离边缘20mm处开1个%%C6排气孔。
692 | 17022-3502-05 蒸发热水塔(T20801EFG)梯子平台管架连接板 .dwg | 1. 连接板由设备制造厂提供，材料为Q345R,管材为20。 2. 凡被垫板覆盖的壳体焊缝均应打磨至与母材平齐，覆盖范围内对接接头应按 NB/T 47013.2-2015进行100%射线检测，RT-Ⅱ级为合格。 3. 角焊缝应连续焊，最小焊脚高度为10mm。 4. 壳体上的贴板下部距离边缘20mm处开1个%%C6排气孔。
693 | 17022-8309-01 蒸发热水塔(T20801EFG)梯子平台图.dwg
694 | 17022-8311-01 真空闪蒸器(V20805EFG)梯子平台图.dwg
695 | 17022-8317-01 高温热水罐(V20813EFG)梯子平台图.dwg
696 | 17022-3503-02.dwg | 1. 焊接采用电焊. 2. 角焊缝的焊角高度按较薄板厚度. 3. 模板上螺栓孔待模板组焊后与设备基础环一起配钻;或利用导向模板钻孔,并作标记. 4. 模板在运输时应防止变形. 5. 模板方位和设备位号应按图示位置用白色油漆标记,字迹应清晰.
697 | 上段尾耳详图.dwg
698 | 17022-3001-06.dwg | 1.尾耳与设备裙座焊接后焊缝应按NB/T 47013.4-2015进行100%磁粉检测, 以符合MT-Ⅰ级为合格。 2.尾耳的方位为180%%d.制造和检验符合HG/T 21574-2008的规定。 注1：尾耳尺寸修改如下：S=120；H=450；L=350; 其余尺寸与AP-200相同。 取消尾耳两侧筋板,以便于尾耳施焊。 A 不按比例
699 | 17022-3002-05.dwg | 1.尾耳与设备裙座焊接后焊缝应按NB/T 47013.4-2015进行100%磁粉检测, 以符合MT-Ⅰ级为合格。 2.尾耳的方位为90%%d.制造和检验符合HG/T 21574-2008的规定。 注1：尾耳尺寸修改如下：S=120；H=450；L=350; 其余尺寸与AP-200相同。 取消尾耳两侧筋板,以便于尾耳施焊。 A 不按比例 基础环板 盖板
700 | 17022-4008-01-V20815.dwg | 1.壳体所使用的Q235B板材应满足GB/T3274-2007的相关规定,20锻件应满足 NB/T47008-2017的相关规定,20钢管应满足GB/T9948-2013的相关规定. 2.搅拌器的静平衡和动平衡试验应按照HG/T3796-2005中的要求. 3.支撑搅拌器的槽钢梁平直度允差小于等于1.5mm. 4.设备组装完毕后,以水代料进行试运转(严禁空运转),时间不少于4小时, 在试运转过程中,不得有不正常的噪音和震动等不良现象. 5.搅拌设备组装完毕后,以水代料进行负荷试运转,把水充满到工作液位的高度, 运转时间不少于4小时,且对噪音,运转性能等进行全面检查,在试运转中设备应平稳, 噪音小于等于85dB(A),且不得有不正常的噪音和震动等不良现象. 6.液位计管口的焊接按HG/T20584-2011中的要求. 7.设备的涂敷除应满足JB/T4711-2003<<压力容器涂漆与运输包装>>的规定外, 还应满足17022-00H1100-G-20<<防腐工程规定>>的要求.
701 | 17022-4008-02a-V20815.dwg | 1.梯子.平台的制造.安装和验收按HG/T21543-2009进行. 2.除图示外,图中所有节点见标准图.图中引用的节点标记与标准图相同. 3.直梯处设置安全门栏,施工详见HG/T21543.34-2009. 4.栏杆的高度按本图所示,施工详见HG/T21543.14-2009. 5.直梯的施工详见HG/T21543.29~35-2009. 6.直梯的方位按本图. 注:1.支耳TZE-1制造,安装方位按17022-4008-02(第二张)图. 2.本件安装在滤液槽(位号V20815)设备上,该设备的装配图号 为17022-4008-01. 3.%%c3428尺寸为外径,与罐壁相关的尺寸,以罐外壁为基准.
702 | 17022-4008-02b-V20815.dwg | 1.连接板的材料为Q235B和20钢,Q345R,Q245R可代替Q235B. 2.角焊缝应连续,最小焊脚高度为0.7倍较薄件厚度. 3.壳体上的贴板下部距离边缘20mm处开一个%%c6排气孔.
703 | 17022-4010-01_V20821.dwg | 1.壳体所使用的Q235B板材应满足GB/T3247-2007的相关规定,20锻件应满足 NB/T47008-2017的相关规定,20钢管应满足GB/T9948-2013的相关规定. 2.支撑搅拌器的槽钢梁平直度允差小于等于1.5mm. 3.搅拌设备组装完毕后,以水代料进行负荷试运转,把水充满到工作液位的高度, 运转时间不少于4小时,且对噪音,运转性能等进行全面检查,在试运转中设备应平稳, 噪音小于等于85dB(A),且不得有不正常的噪音和震动等不良现象. 4.槽内棱角处均需圆弧过渡,半径R4.5mm. 5.裙座中心线应与筒体中心线相重合,其允许偏差为%%p3mm. 6.裙座的基础环板应垂直于筒体中心线. 7.设备的涂敷除应满足JB/T4711-2003<<压力容器涂漆与运输包装>>的规定外, 还应满足17022-00H1100-G-20<<防腐工程规定>>的要求. 8.液位计管口的焊接按HG/T20584-2011中的要求.
704 | 17022-4010-02-1_V20821.dwg | 1.梯子.平台的制造.安装和验收按HG/T21543-2009进行. 2.除图示外,图中所有节点见标准图.图中引用的节点标记与标准图相同. 3.直梯处设置安全门栏,施工详见HG/T21543.34-2009. 4.栏杆的高度按本图所示,施工详见HG/T21543.14-2009. 5.直梯的施工详见HG/T21543.29~35-2009. 6.直梯的方位按本图. 注:1.支耳TZE-1制造,安装方位按17022-4010-02(第二张)图. 2.本件安装在过滤机缓冲槽(位号V20821)设备上,该设备的装配图号 为17022-4010-01. 3.%%c5040尺寸为外径,与罐壁相关的尺寸,以罐外壁为基准.
705 | 17022-4010-02-2_V20821.dwg | 1.连接板的材料为Q235B和20钢,Q345R,Q245R可代替Q235B. 2.角焊缝应连续,最小焊脚高度为0.7倍较薄件厚度. 3.壳体上的贴板下部距离边缘20mm处开一个%%c6排气孔.
706 | 17022-2536-02.dwg | 1.管箱焊接接头形式及尺寸见装配图. 2.管箱组焊完毕后进行整体热处理，设备法兰密封面在热处理后精加工。 3.吊耳与管箱筒体的焊接接头按NB/T 47013.4-2015进行 100%磁粉检测，符合MT-Ⅰ级为合格. 4.吊耳只能用于起吊管箱用,不能用于整台设备的吊装. 5.其余技术要求见装配图.
707 | 17022-5501-01-R20901.dwg | 1. 材料要求 1.1.设备用复合板应符合NB/T 47002.1-2009中B2级的要求。 1.2.复合板基层用SA387 Gr11 Cl2应符合17022-0104《变换炉用SA387 Gr11 CL2钢板技术条件》 的规定。 1.3.设备用SA336 F11 Cl3锻件应符合17022-0105《变换炉用SA336 F11 Cl3锻件技术条件》 的规定。 1.4.设备用SA182 F11 CL2锻件应符合17022-0106《变换炉用SA182 F11 CL2锻件技术条件》 的规定。 1.5.设备用S32168板材应符合GB/T 24511-2009的规定, 表面加工类型为1D级。 1.6.设备用S32168锻件应符合NB/T 47010-2017的规定。 1.7.公称直径大于M36的螺柱和螺母应符合GB/T 150.2-2011中7.1.3条和GB/T 150.4-2011 中6.7条的规定。 2. 加工制造 2.1.设备用SA387 Gr11 Cl2板材、SA336 F11 Cl3锻件、SA182 F11 CL2锻件以及焊接接头(包括 焊缝金属和热影响区)进行设计温度的拉伸试验，其拉伸屈服强度符合材料标准规定，焊缝和热影响区的试验要求 同母材。其中板材增加一组在钢板厚度1/2处取样的拉伸试验，试验要求同上。 2.2.设备用SA387 Gr11 Cl2板材、SA336 F11 Cl3锻件、SA182 F11 CL2锻件以及焊接接头(包括 焊缝金属和热影响区)应进行-20℃的夏比(V型缺口)低温冲击试验(横向取样),3个试样的冲击吸收能量算术平
708 | 17022-5501-02.dwg | 1.其余技术要求见装配图。 2.该焊缝焊接完毕后按NB/T 47013.5-2013进行100%渗透 检测，符合PT-Ⅰ级为合格。
709 | 17022-5501-03.dwg | 1. 锻件材料按装配图技术要求的规定。 2. 堆焊采用自动或手工电弧焊，过渡层采用A302，盖面层采用A132。 3. 堆焊的过渡层厚度至少为2mm，盖面层厚度至少为3mm,机械加工后盖面层的厚度不少于3mm. 4. 基层材料的待堆焊表面按NB/T 47013.4-2005进行100%磁粉检测, MT-Ⅰ级合格。过渡 层和盖面层表面堆焊后按NB/T 47013.5-2015进行100%渗透检测,PT-Ⅰ级合格. 5. 本件的制造,检验和验收按NB/T 47020-2012《压力容器法兰分类与技术条件》中的规定. 6. 法兰密封面及表面不得有裂纹及其它降低法兰强度和连接可靠性的缺陷. 7. 螺栓孔中心圆直径和相邻两螺栓孔弦长允差为%%P0.6mm,任意两螺栓孔弦长允差为%%P1.5mm。 8. 加工面线性尺寸未注公差按GB/T 1804-2000中m级精度要求.
710 | 17022-5501-04.dwg | 1. 锻件材料按装配图技术要求的规定。 2. 堆焊采用自动或手工电弧焊，过渡层采用A302，盖面层采用A132。 3. 堆焊的过渡层厚度至少为2mm，盖面层厚度至少为3mm,机械加工后盖面层的厚度不少于3mm. 4. 基层材料的待堆焊表面按NB/T 47013.4-2005进行100%磁粉检测, MT-Ⅰ级合格。过渡 层和盖面层表面堆焊后按NB/T 47013.5-2015进行100%渗透检测,PT-Ⅰ级合格. 5. 本件的制造,检验和验收按NB/T 47020-2012《压力容器法兰分类与技术条件》中的规定. 6. 法兰密封面及表面不得有裂纹及其它降低法兰强度和连接可靠性的缺陷. 7. 螺栓孔中心圆直径和相邻两螺栓孔弦长允差为%%P0.6mm,任意两螺栓孔弦长允差为%%P1.5mm。 8. 加工面线性尺寸未注公差按GB/T 1804-2000中m级精度要求.
711 | 17022-5501-05.dwg | 1. 锻件材料按装配图技术要求的规定。 2. 堆焊采用自动或手工电弧焊，过渡层采用A302，盖面层采用A132。 3. 堆焊的过渡层厚度至少为2mm，盖面层厚度至少为3mm,机械加工后盖面层的厚度不少于3mm. 4. 基层材料的待堆焊表面按NB/T 47013.4-2005进行100%磁粉检测, MT-Ⅰ级合格。过渡 层和盖面层表面堆焊后按NB/T 47013.5-2015进行100%渗透检测,PT-Ⅰ级合格. 5. 本件的制造,检验和验收按NB/T 47020-2012《压力容器法兰分类与技术条件》中的规定. 6. 接管法兰按HG/T 20615-2009 法兰 WN 80-900 RF进行制造、检验和验收。 7. 螺栓孔中心圆直径和相邻两螺栓孔弦长允差为%%P0.6mm,任意两螺栓孔弦长允差为%%P1.5mm。 8. 加工面线性尺寸未注公差按GB/T 1804-2000中m级精度要求.
712 | 17022-5502-01-R20902.dwg | 1. 材料要求 1.1.设备用复合板应符合NB/T 47002.1-2009中B2级的要求。 1.2.设备用SA387 Gr11 Cl2应符合17022-0104《变换炉用SA387 Gr11 CL2钢板技术条件》的规定。 1.3.设备用SA336 F11 Cl3锻件应符合17022-0105《变换炉用SA336 F11 Cl3锻件技术条件》的规定。 1.4.设备用SA182 F11 CL2锻件应符合17022-0106《变换炉用SA182 F11 CL2锻件技术条件》的规定。 1.5.公称直径大于M36的螺柱和螺母应符合GB/T 150.2-2011中7.1.3条和GB/T 150.4-2011 中6.7条的规定。 2. 加工制造 2.1.设备用SA387 Gr11 Cl2板材、SA336 F11 Cl3锻件、SA182 F11 CL2锻件以及焊接接头(包括 焊缝金属和热影响区)进行设计温度的拉伸试验，其拉伸屈服强度符合材料标准规定，焊缝和热影响区的试验要求 同母材。其中板材增加一组在钢板厚度1/2处取样的拉伸试验，试验要求同上。 2.2.设备用SA387 Gr11 Cl2板材、SA336 F11 Cl3锻件、SA182 F11 CL2锻件以及焊接接头(包括 焊缝金属和热影响区)应进行-20℃的夏比(V型缺口)低温冲击试验(横向取样),3个试样的冲击吸收能量算术平 均值KV2≥54J.允许一个试样的吸收能量小于54J但不得小于48J. 2.3.设备制造过程中的焊前预热、层间温度、层间表面检测、消氢处理及相应的检测，由设备制造厂焊接工艺确定。 所有焊接工艺规程均需焊接工艺评定。 2.4.设备A类焊接接头应制备产品焊接试件。试件的检验和评定应符合NB/T 47016-2011的要求。 2.5.对接接头应磨平焊缝余高。受压元件角形焊缝应圆滑过渡，过渡圆角≥8mm。内齐平接管内径边角处应倒圆R5~R10。
713 | 17022-5502-02.dwg | 1. 锻件材料按装配图技术要求的规定。 2. 堆焊采用自动或手工电弧焊，过渡层采用A302，盖面层采用A132。 3. 堆焊的过渡层厚度至少为2mm，盖面层厚度至少为3mm,机械加工后盖面层的厚度不少于3mm. 4. 基层材料的待堆焊表面按NB/T 47013.4-2005进行100%磁粉检测, MT-Ⅰ级合格。过渡 层和盖面层表面堆焊后按NB/T 47013.5-2015进行100%渗透检测,PT-Ⅰ级合格. 5. 本件的制造,检验和验收按HG/T 20623(B)-2009《大直径钢制管法兰》中的规定. 6. 法兰密封面及表面不得有裂纹及其它降低法兰强度和连接可靠性的缺陷. 7. 螺栓孔中心圆直径和相邻两螺栓孔弦长允差为%%P0.8mm,任意两螺栓孔弦长允差为%%P1.5mm。 8. 加工面线性尺寸未注公差按GB/T 1804-2000中m级精度要求.
714 | 17022-5502-03.dwg | 1. 锻件材料按装配图技术要求的规定。 2. 堆焊采用自动或手工电弧焊，过渡层采用A302，盖面层采用A132。 3. 堆焊的过渡层厚度至少为2mm，盖面层厚度至少为3mm,机械加工后盖面层的厚度不少于3mm. 4. 基层材料的待堆焊表面按NB/T 47013.4-2005进行100%磁粉检测, MT-Ⅰ级合格。过渡 层和盖面层表面堆焊后按NB/T 47013.5-2015进行100%渗透检测,PT-Ⅰ级合格. 5. 本件的制造,检验和验收按HG/T 20615-2009《钢制管法兰》中的规定. 6. 加工面线性尺寸未注公差按GB/T 1804-2000中m级精度要求.
715 | 17022-4010-01_V20821.dwg | 1.壳体所使用的Q345R板材应满足GB/T713-2014的相关规定,20锻件应满足 NB/T47008-2017的相关规定,20钢管应满足GB/T9948-2013的相关规定. 2.支撑搅拌器的槽钢梁平直度允差小于等于1.5mm. 3.设备组装完毕后,以水代料进行试运转(严禁空运转),时间不少于4小时, 在试运转过程中,不得有不正常的噪音和震动等不良现象. 4.搅拌设备组装完毕后,以水代料进行负荷试运转,把水充满到工作液位的高度, 运转时间不少于4小时,且对噪音,运转性能等进行全面检查,在试运转中设备应平稳, 噪音小于等于85dB(A),且不得有不正常的噪音和震动等不良现象. 5.槽内壁及内件涂耐磨环氧树脂,除锈级别为Sa2 1/2,外表面的防腐 按17022-64-G-20<<防腐工程规范>>进行. 6.槽内棱角处均需圆弧过渡,半径R4.5mm. 7.裙座中心线应与筒体中心线相重合,其允许偏差为%%p3mm. 8.裙座的基础环板应垂直于筒体中心线.
716 | G17022-1006-1(V20606).dwg | 1.板材应符合GB/T3274-2007的要求;管材应符合GB/T8163-2008的要求. 锻件应满足NB/T47008-2010的相关规定. 4.液位计接管安装要求按HG/T20584-2011的规定. 5.设备的涂敷除应满足JB/T 4711-2003<<压力容器涂漆与运输包装>> 的规定还应满足17022-00H1100-G-20<<防腐工程规定>>的要求. 6.管口方位见管口方位图,图号见本图左下选用表. 注:1.M1人孔筒节dWXS尺寸修改为%%c530X8 2.内部蒸汽盘管操作压力为0.5MPa,设计压力为0.8MPa,设计温度为185度,试验压力为1.6MPa. 3.梯子、罐顶栏杆的制造、安装和验收按HG/T 21543-2009进行。 4.除图示外，图中所有节点见标准图，图中引用的节点标记与标准图相同。 5.栏杆的高度按本图所示，栏杆均布在罐顶%%c3300上共12根，施工详见HG/T21543.14。
717 | G17022-4002-1(V10602EFGH).dwg | 1.壳体所使用的Q345R板材应满足GB/T713-2014的相关规定,20锻件应满足 NB/T47008-2010的相关规定,20钢管应满足GB/T9948-2013的相关规定. 2.支撑搅拌器的槽钢梁平直度允差小于等于1.5mm. 3.设备组装完毕后,以水代料进行试运转(严禁空运转),时间不少于4小时, 在试运转过程中,不得有不正常的噪音和震动等不良现象. 4.搅拌设备组装完毕后,以水代料进行负荷试运转,把水充满到工作液位的高度, 运转时间不少于4小时,且对噪音,运转性能等进行全面检查,在试运转中设备应平稳, 噪音小于等于85dB(A),且不得有不正常的噪音和震动等不良现象. 5.槽内壁及内件涂耐磨环氧树脂,除锈级别为Sa2 1/2,外表面的防腐 按17022-64-G-20<<防腐工程规范>>进行. 6.槽内棱角处均需圆弧过渡,半径R4.5mm. 7.裙座中心线应与筒体中心线相重合,其允许偏差为%%p3mm. 8.裙座的基础环板应垂直于筒体中心线.
718 | G17022-4002-2(V10602EFGH).dwg | 1.顶盖应平整. 2.螺栓孔中心圆直径和相邻两孔弦长极限偏差为%%p0.6mm,任意两孔弦长极限偏差均为%%p2mm. 注:顶盖上开孔尺寸根据搅拌器尺寸现场定.
719 | G17022-4003-1(V20603EF)(1).dwg | 1.壳体所使用的Q235B板材应满足GB/T3274-2007的相关规定,20锻件应满足 NB/T47008-2010的相关规定,20钢管应满足GB/T9948-2013的相关 规定. 2.搅拌器的静平衡和动平衡试验应按照HG/T3796-2005中的要求. 3.支撑搅拌器的槽钢梁平直度允差小于等于1.5mm. 4.搅拌设备组装完毕后,以水代料进行负荷试运转,把水充满到工作液位的高度, 运转时间不少于4小时,且对噪音,运转性能等进行全面检查,在试运转中设备应平稳, 噪音小于等于85dB(A),且不得有不正常的噪音和震动等不良现象. 5.槽内棱角处均需圆弧过渡,半径R4.5mm. 6.设备的涂敷除应满足JB/T4711-2003<<压力容器涂漆与运输包装>>的规定外, 还应满足17022-00H1100-G-20<<防腐工程规定>>的要求. 7.液位计管口的焊接按HG/T20584-2011中的要求.
720 | G17022-4004-1(V20701EFG)(7).dwg | 1.壳体所使用的Q345R板材应满足GB/T713-2014的相关规定,20锻件应满足NB/T47008-2017 的相关规定,20钢管应满足GB/T9948-2013的相关规定. 2.裙座中心线应与筒体中心线相重合,其允许偏差为%%p3mm. 3.裙座的基础环板应垂直于筒体中心线. 4.液位计管口的焊接按HG/T20584-2011中的要求. 5.设备制造完毕后进行盛水试漏,合格后内部涂环氧树脂三遍,环氧树脂的技术指标应符合GB13657 <<双酚-A型环氧树脂>>标准,型号为EP01441-310. 6.搅拌设备组装完毕后,以水代料进行负荷试运转,把水充满到工作液位的高度,运转时间不少于4小时,且对噪音, 运转性能等进行全面检查,在试运转中设备应平稳,噪音小于等于85dB(A),且不得有不正常的噪音和震动等不良现象. 7.槽内棱角处均需圆弧过渡,半径R4.5mm. 8.设备的涂敷除应满足JB/T4711-2003<<压力容器涂漆与运输包装>>的规定外, 还应满足17022-00H1100-G-20<<防腐工程规定>>的要求.
721 | G17022-4004-2(V20701EFG).dwg | 1.支撑梁的制造,检验及验收按YB3301-2005<<焊接H型钢>> 技术条件执行. 2.焊接采用电弧焊,工字梁下翼板与件15-1盖板 焊接可用间断焊,焊200mm,间隔100mm 3.组焊后加工螺栓孔%%c28.5,支承搅拌器的H型钢梁 梁平直度允差<1.5mm. 4.顶盖的下翼板可以断开20mm间隙,以保证排净积水. 注:搅拌器连接螺母应在安装搅拌器前与支撑梁点焊牢.
722 | G17022-4004-3(V20701EFG).dwg | 1.基础环板应平整. 2.螺栓孔中心园直径以及相邻两孔和任意两孔弦长极限偏差均为%%p2mm.
723 | G17022-4006-1(V20810EF)(3).dwg | 1.设备壳体所用的S30408板材应符合GB/T24511-2009的相关要求,表面加工类型ID型. S30408锻件应符合NB/T47010-2010的要求,S30408管材应满足 GB/T14976-2012的要求. 2.支撑搅拌器的槽钢梁平直度允差小于等于1.5mm. 3.搅拌设备组装完毕后,以水代料进行负荷试运转,把水充满到工作液位的高度, 运转时间不少于4小时,且对噪音,运转性能等进行全面检查,在试运转中设备应平稳, 噪音小于等于85dB(A),且不得有不正常的噪音和震动等不良现象. 4.压力试验用水,水中氯离子含量不超过25mg/l 5.设备制造完毕,其不锈钢部分应去除油污做酸洗钝化处理,并作蓝点检测,无蓝点为合格. 6.液位计管口的焊接按HG/T20584-2011中的要求. 7.管口,铭牌,接管,接地板方位见管口方位图,图号见本图左下选用表.
724 | G17022-4006-2(V20810EF).dwg
725 | G17022-4007-1(V20811)(3).dwg | 1.设备壳体所用的S30408板材应符合GB/T24511-2009的相关要求,表面加工类型ID型. S30408锻件应符合NB/T47010-2010的要求,S30408管材应满足 GB/T14976-2012的要求. 2.支撑搅拌器的槽钢梁平直度允差小于等于1.5mm. 3.搅拌设备组装完毕后,以水代料进行负荷试运转,把水充满到工作液位的高度, 运转时间不少于4小时,且对噪音,运转性能等进行全面检查,在试运转中设备应平稳, 噪音小于等于85dB(A),且不得有不正常的噪音和震动等不良现象. 4.压力试验用水,水中氯离子含量不超过25mg/l 5.设备制造完毕,其不锈钢部分应去除油污做酸洗钝化处理,并作蓝点检测,无蓝点为合格. 6.液位计管口的焊接按HG/T20584-2011中的要求. 7.管口,铭牌,接管,接地板方位见管口方位图,图号见本图左下选用表.
726 | G17022-4007-2(V20811).dwg
727 | G17022-4008-1(V20815).dwg | 1.壳体所使用的Q235B板材应满足GB/T3274-2007的相关规定,20锻件应满足 NB/T47008-2010的相关规定,20钢管应满足GB/T9948-2013的相关规定. 2.搅拌器的静平衡和动平衡试验应按照HG/T3796-2005中的要求. 3.支撑搅拌器的槽钢梁平直度允差小于等于1.5mm. 4.设备组装完毕后,以水代料进行试运转(严禁空运转),时间不少于4小时, 在试运转过程中,不得有不正常的噪音和震动等不良现象. 5.搅拌设备组装完毕后,以水代料进行负荷试运转,把水充满到工作液位的高度, 运转时间不少于4小时,且对噪音,运转性能等进行全面检查,在试运转中设备应平稳, 噪音小于等于85dB(A),且不得有不正常的噪音和震动等不良现象. 6.液位计管口的焊接按HG/T20584-2011中的要求. 7.设备的涂敷除应满足JB/T4711-2003<<压力容器涂漆与运输包装>>的规定外, 还应满足17022-00H1100-G-20<<防腐工程规定>>的要求.
728 | G17022-4009-1(V20816).dwg | 1.设备壳体所用的S30408板材应符合GB/T24511-2009的相关要求,表面加工类型ID型. S30408锻件应符合NB/T47010-2010的要求,S30408管材应满足 GB/T14976-2012的要求. 2.压力试验用水,水中氯离子含量不超过25mg/l 3.设备制造完毕,其不锈钢部分应去除油污做酸洗钝化处理,并作蓝点检测,无蓝点为合格. 4.液位计管口的焊接按HG/T20584-2011中的要求. 5.管口,铭牌,接管,接地板方位见管口方位图,图号见本图左下选用表. 注:1.罐顶栏杆的制造、安装和验收按HG/T 21543-2009进行。 2.除图示外，图中所有节点见标准图，图中引用的节点标记与标准图相同。 3.栏杆的高度按本图所示，栏杆均布在罐顶%%c3600上共14根，施工详见HG/T21543.14。 4.直梯的施工详见HG/T21543.29~35。
729 | G17022-4009-2(V20816).dwg
730 | 17022-3003-04_T21004.dwg
731 | 17022-3004-04_T21005.dwg
732 | V20702E-17022-5101-03.dwg | 1. 除非另有规定，连接板由设备制造厂提供，材料与设备壳体材料相同。 2. 凡被垫板覆盖的壳体焊缝均应打磨至与母材平齐，覆盖范围内对接接头应按 NB/T 47013.2-2015进行100%射线检测，RT-Ⅱ级为合格。 3. 角焊缝应连续焊，最小焊脚高度为10mm。 4. 壳体上的贴板下部距离边缘20mm处开1个%%C6排气孔。
733 | V20702F-17022-5101-04.dwg | 1. 除非另有规定，连接板由设备制造厂提供，材料与设备壳体材料相同。 2. 凡被垫板覆盖的壳体焊缝均应打磨至与母材平齐，覆盖范围内对接接头应按 NB/T 47013.2-2015进行100%射线检测，RT-Ⅱ级为合格。 3. 角焊缝应连续焊，最小焊脚高度为10mm。 4. 壳体上的贴板下部距离边缘20mm处开1个%%C6排气孔。
734 | V20710-17022-5102-03.dwg | 1. 除非另有规定，连接板由设备制造厂提供，材料与设备壳体材料相同。 2. 凡被垫板覆盖的壳体焊缝均应打磨至与母材平齐，覆盖范围内对接接头应按 NB/T 47013.2-2015进行100%射线检测，RT-Ⅱ级为合格。 3. 角焊缝应连续焊，最小焊脚高度为10mm。 4. 壳体上的贴板下部距离边缘20mm处开1个%%C6排气孔。
735 | V20710-17022-8305-01.dwg
736 | V22001AB-17022-8339-01.dwg
737 | V22001AB-17022-8339-02.dwg | 1. 除非另有规定，连接板由设备制造厂提供，材料与设备壳体材料相同。 2. 凡被垫板覆盖的壳体焊缝均应打磨至与母材平齐，覆盖范围内对接接头应按 NB/T 47015.2-2015进行100%射线检测，RT-Ⅱ级为合格。 3. 角焊缝应连续焊，最小焊脚高度为0.7倍较薄件厚度。 4. 壳体上的贴板下部距离边缘20mm处开1个%%C6排气孔。
738 | Y20702EFG-17022-4707-07.dwg | 1. 除非另有规定，连接板由设备制造厂提供，材料与设备壳体材料相同。 2. 凡被垫板覆盖的壳体焊缝均应打磨至与母材平齐，覆盖范围内对接接头应按 NB/T 47013.2-2015进行100%射线检测，RT-Ⅱ级为合格。 3. 角焊缝应连续焊，最小焊脚高度为10mm。 4. 壳体上的贴板下部距离边缘20mm处开1个%%C6排气孔。
739 | Y20702EFG-17022-8308-01.dwg
740 | 17022-0405-1_CD153(1).dwg | 1.焊接采用电弧焊，角焊缝焊角高度为较薄件厚度。 2.标高、方位角及未注明尺寸见所在设备的预埋件数据表。 3.壳体上的贴板下部距离边缘20mm处开1个%%C6排气孔。 4.凡是被贴板覆盖的壳体焊缝均应打磨至与母材平齐，其对接接头应按照 NB/T47013.2-2015进行100%射线检测，RT-Ⅱ级合格。 5.垫板与设备之间的焊接接头应按NB/T 47013.4-2015进行 100%磁粉检测，MT-Ⅰ级合格。 注:垫板与连接板材料同设备筒体。
741 | 17022-0405-2_CD154(1).dwg | 1.焊接采用电弧焊，角焊缝焊角高度为较薄件厚度。 2.标高、方位角及未注明尺寸见所在设备的预埋件数据表。 3.壳体上的贴板下部距离边缘20mm处开1个%%C6排气孔。 4.凡是被贴板覆盖的壳体焊缝均应打磨至与母材平齐，其对接接头应按照 NB/T47013.2-2015进行100%射线检测，RT-Ⅱ级合格。 5.垫板与设备之间的焊接接头应按NB/T 47013.4-2015进行 t 100%磁粉检测，MT-Ⅰ级合格。 注:1.图中括号内标注仅用于CD154-3型连接板。 2.垫板与连接板材料同设备筒体。 3.垫板厚度及连接板厚度均为t。 B
742 | 17022-0405-3_CD155(1).dwg | 1.焊接采用电弧焊，角焊缝焊角高度为较薄件厚度。 2.标高、方位角及未注明尺寸见所在设备的预埋件数据表。 3.壳体上的贴板下部距离边缘20mm处开1个%%C6排气孔。 4.凡是被贴板覆盖的壳体焊缝均应打磨至与母材平齐，其对接接头应按照 t20 NB/T47013.2-2015进行100%射线检测，RT-Ⅱ级合格。 5.垫板与设备之间的焊接接头应按NB/T 47013.4-2015进行 100%磁粉检测，MT-Ⅰ级合格。 注:1.图中括号内标注仅用于CD155-2型连接板。 B 2.垫板与连接板材料同设备筒体。 3.垫板厚度及连接板厚度均为t。
743 | 17022-8309-01(T20801EFG).dwg
744 | 17022-8309-02(T20801EFG).dwg | 1. 除非另有规定，连接板由设备制造厂提供，材料与设备壳体材料相同。 2. 凡被垫板覆盖的壳体焊缝均应打磨至与母材平齐，覆盖范围内对接接头应按 NB/T 47013.2-2015进行100%射线检测，RT-Ⅱ级为合格。 3. 角焊缝应连续焊，最小焊脚高度为10mm。 4. 壳体上的贴板下部距离边缘20mm处开1个%%C6排气孔。
745 | 17022-8311-01(V20805EFG).dwg
746 | 17022-8311-02(V20805EFG).dwg | 1. 除非另有规定，连接板由设备制造厂提供，材料与设备壳体材料相同。 2. 凡被垫板覆盖的壳体焊缝均应打磨至与母材平齐，覆盖范围内对接接头应按 NB/T 47013.2-2015进行100%射线检测，RT-Ⅱ级为合格。 3. 角焊缝应连续焊，最小焊脚高度为10mm。 4. 壳体上的贴板下部距离边缘20mm处开1个%%C6排气孔。
747 | 17022-8317-01(V208013EFG).dwg
748 | 17022-8317-02(V208013EFG).dwg | 1. 除非另有规定，连接板由设备制造厂提供，材料与设备壳体材料相同。 2. 凡被垫板覆盖的壳体焊缝均应打磨至与母材平齐，覆盖范围内对接接头应按 NB/T 47013.2-2015进行100%射线检测，RT-Ⅱ级为合格。 3. 角焊缝应连续焊，最小焊脚高度为10mm。 4. 壳体上的贴板下部距离边缘20mm处开1个%%C6排气孔。
749 | 202V1001-17022-1220-03.dwg | 1. 除非另有规定，连接板由设备制造厂提供，材料与设备壳体材料相同。 2. 凡被垫板覆盖的壳体焊缝均应打磨至与母材平齐，覆盖范围内对接接头应按 NB/T 47015.2-2015进行100%射线检测，RT-Ⅱ级为合格。 3. 角焊缝应连续焊，最小焊脚高度为10mm。 4. 壳体上的贴板下部距离边缘20mm处开1个%%C6排气孔。
750 | 202V1001-17022-8340-01.dwg
751 | T21001-17022-3001-06.dwg | 1. 除非另有规定，连接板由设备制造厂提供，材料与设备壳体材料相同。 2. 凡被垫板覆盖的壳体焊缝均应打磨至与母材平齐，覆盖范围内对接接头应按 NB/T 47015.2-2015进行100%射线检测，RT-Ⅱ级为合格。 3. 角焊缝应连续焊，最小焊脚高度为0.7倍较薄件厚度。 4. 壳体上的贴板下部距离边缘20mm处开1个%%C6排气孔。
752 | T21001-17022-8333-01.dwg
753 | T21002-17022-3002-05.dwg | 1. 除非另有规定，连接板由设备制造厂提供，材料与设备壳体材料相同。 2. 凡被垫板覆盖的壳体焊缝均应打磨至与母材平齐，覆盖范围内对接接头应按 NB/T 47015.2-2015进行100%射线检测，RT-Ⅱ级为合格。 3. 角焊缝应连续焊，最小焊脚高度为0.7倍较薄件厚度。 4. 壳体上的贴板下部距离边缘20mm处开1个%%C6排气孔。
754 | T21002-17022-8334-01.dwg
755 | T21003-17022-3503-05.dwg | 1. 除非另有规定，连接板由设备制造厂提供，材料与设备壳体材料相同。 2. 凡被垫板覆盖的壳体焊缝均应打磨至与母材平齐，覆盖范围内对接接头应按 NB/T 47015.2-2015进行100%射线检测，RT-Ⅱ级为合格。 3. 角焊缝应连续焊，最小焊脚高度为10mm。 4. 壳体上的贴板下部距离边缘20mm处开1个%%C6排气孔。
756 | T21003-17022-8335-01.dwg
757 | T21006-17022-3504-03.dwg | 1. 除非另有规定，连接板由设备制造厂提供，材料与设备壳体材料相同。 2. 凡被垫板覆盖的壳体焊缝均应打磨至与母材平齐，覆盖范围内对接接头应按 NB/T 47015.2-2015进行100%射线检测，RT-Ⅱ级为合格。 3. 角焊缝应连续焊，最小焊脚高度为0.7倍较薄件厚度。 4. 壳体上的贴板下部距离边缘20mm处开1个%%C6排气孔。
758 | T21006-17022-8338-01.dwg
759 | V20702E-17022-5101-03.dwg | 1. 除非另有规定，连接板由设备制造厂提供，材料与设备壳体材料相同。 2. 凡被垫板覆盖的壳体焊缝均应打磨至与母材平齐，覆盖范围内对接接头应按 NB/T 47013.2-2015进行100%射线检测，RT-Ⅱ级为合格。 3. 角焊缝应连续焊，最小焊脚高度为10mm。 4. 壳体上的贴板下部距离边缘20mm处开1个%%C6排气孔。
760 | V20702F-17022-5101-04.dwg | 1. 除非另有规定，连接板由设备制造厂提供，材料与设备壳体材料相同。 2. 凡被垫板覆盖的壳体焊缝均应打磨至与母材平齐，覆盖范围内对接接头应按 NB/T 47013.2-2015进行100%射线检测，RT-Ⅱ级为合格。 3. 角焊缝应连续焊，最小焊脚高度为10mm。 4. 壳体上的贴板下部距离边缘20mm处开1个%%C6排气孔。
761 | V20710-17022-5102-03.dwg | 1. 除非另有规定，连接板由设备制造厂提供，材料与设备壳体材料相同。 2. 凡被垫板覆盖的壳体焊缝均应打磨至与母材平齐，覆盖范围内对接接头应按 NB/T 47013.2-2015进行100%射线检测，RT-Ⅱ级为合格。 3. 角焊缝应连续焊，最小焊脚高度为10mm。 4. 壳体上的贴板下部距离边缘20mm处开1个%%C6排气孔。
762 | V20710-17022-8305-01.dwg
763 | V22001AB-17022-8339-01.dwg
764 | V22001AB-17022-8339-02.dwg | 1. 除非另有规定，连接板由设备制造厂提供，材料与设备壳体材料相同。 2. 凡被垫板覆盖的壳体焊缝均应打磨至与母材平齐，覆盖范围内对接接头应按 NB/T 47015.2-2015进行100%射线检测，RT-Ⅱ级为合格。 3. 角焊缝应连续焊，最小焊脚高度为0.7倍较薄件厚度。 4. 壳体上的贴板下部距离边缘20mm处开1个%%C6排气孔。
765 | Y20702EFG-17022-4707-07.dwg | 1. 除非另有规定，连接板由设备制造厂提供，材料与设备壳体材料相同。 2. 凡被垫板覆盖的壳体焊缝均应打磨至与母材平齐，覆盖范围内对接接头应按 NB/T 47013.2-2015进行100%射线检测，RT-Ⅱ级为合格。 3. 角焊缝应连续焊，最小焊脚高度为10mm。 4. 壳体上的贴板下部距离边缘20mm处开1个%%C6排气孔。
766 | Y20702EFG-17022-8308-01.dwg
767 | 17022-8309-01(T20801EFG).dwg
768 | 17022-8309-02(T20801EFG).dwg | 1. 连接板由设备制造厂提供，材料为Q345R,管材为20。 2. 凡被垫板覆盖的壳体焊缝均应打磨至与母材平齐，覆盖范围内对接接头应按 NB/T 47013.2-2015进行100%射线检测，RT-Ⅱ级为合格。 3. 角焊缝应连续焊，最小焊脚高度为10mm。 4. 壳体上的贴板下部距离边缘20mm处开1个%%C6排气孔。
769 | 17022-8311-01(V20805EFG).dwg
770 | 17022-8311-02(V20805EFG).dwg | 1. 连接板由设备制造厂提供，材料为Q345R,管材为20。 2. 凡被垫板覆盖的壳体焊缝均应打磨至与母材平齐，覆盖范围内对接接头应按 NB/T 47013.2-2015进行100%射线检测，RT-Ⅱ级为合格。 3. 角焊缝应连续焊，最小焊脚高度为10mm。 4. 壳体上的贴板下部距离边缘20mm处开1个%%C6排气孔。
771 | 17022-8317-01(V208013EFG).dwg
772 | 17022-8317-02(V208013EFG).dwg | 1. 连接板由设备制造厂提供，材料为Q345R,管材为20。 2. 凡被垫板覆盖的壳体焊缝均应打磨至与母材平齐，覆盖范围内对接接头应按 NB/T 47013.2-2015进行100%射线检测，RT-Ⅱ级为合格。 3. 角焊缝应连续焊，最小焊脚高度为10mm。 4. 壳体上的贴板下部距离边缘20mm处开1个%%C6排气孔。
773 | 17022-8325-01(V20901).dwg
774 | 17022-8325-02(V20901).dwg | 1. 除非另有规定，连接板由设备制造厂提供，材料与设备壳体材料相同。 2. 凡被垫板覆盖的壳体焊缝均应打磨至与母材平齐，覆盖范围内对接接头应按 NB/T 47013.2-2015进行100%射线检测，RT-Ⅱ级为合格。 3. 角焊缝应连续焊，最小焊脚高度为10mm。 4. 壳体上的贴板下部距离边缘20mm处开1个%%C6排气孔。
775 | 17022-8326-01(V20902).dwg
776 | 17022-8326-02(V20902).dwg | 1. 除非另有规定，连接板由设备制造厂提供，材料与设备壳体材料相同。 2. 凡被垫板覆盖的壳体焊缝均应打磨至与母材平齐，覆盖范围内对接接头应按 NB/T 47013.2-2015进行100%射线检测，RT-Ⅱ级为合格。 3. 角焊缝应连续焊，最小焊脚高度为10mm。 4. 壳体上的贴板下部距离边缘20mm处开1个%%C6排气孔。
777 | 17022-8327-01(V20904).dwg
778 | 17022-8327-02(V20904).dwg | 1. 除非另有规定，连接板由设备制造厂提供，材料与设备壳体材料相同。 2. 凡被垫板覆盖的壳体焊缝均应打磨至与母材平齐，覆盖范围内对接接头应按 NB/T 47013.2-2015进行100%射线检测，RT-Ⅱ级为合格。 3. 角焊缝应连续焊，最小焊脚高度为10mm。 4. 壳体上的贴板下部距离边缘20mm处开1个%%C6排气孔。
779 | 17022-8328-01(V20905).dwg
780 | 17022-8328-02(V20905).dwg | 1. 除非另有规定，连接板由设备制造厂提供，材料与设备壳体材料相同。 2. 凡被垫板覆盖的壳体焊缝均应打磨至与母材平齐，覆盖范围内对接接头应按 NB/T 47013.2-2015进行100%射线检测，RT-Ⅱ级为合格。 3. 角焊缝应连续焊，最小焊脚高度为10mm。 4. 壳体上的贴板下部距离边缘20mm处开1个%%C6排气孔。
781 | 17022-8329(V20907).dwg | 1. 除非另有规定，连接板由设备制造厂提供，材料与设备壳体材料相同。 2. 凡被垫板覆盖的壳体焊缝均应打磨至与母材平齐，覆盖范围内对接接头应按 NB/T 47013.2-2015进行100%射线检测，RT-Ⅱ级为合格。 3. 角焊缝应连续焊，最小焊脚高度为10mm。 4. 壳体上的贴板下部距离边缘20mm处开1个%%C6排气孔。
782 | 17022-8330(V20908).dwg | 1. 除非另有规定，连接板由设备制造厂提供，材料与设备壳体材料相同。 2. 凡被垫板覆盖的壳体焊缝均应打磨至与母材平齐，覆盖范围内对接接头应按 NB/T 47013.2-2015进行100%射线检测，RT-Ⅱ级为合格。 3. 角焊缝应连续焊，最小焊脚高度为10mm。 4. 壳体上的贴板下部距离边缘20mm处开1个%%C6排气孔。
783 | 17022-8331(V20909).dwg | 1. 贴板材料选用Q345R。 2. 凡被垫板覆盖的壳体焊缝均应打磨至与母材平齐，覆盖范围内对接接头应按 NB/T 47015.2-2015进行100%射线检测，RT-Ⅱ级为合格。 3. 角焊缝应连续焊，最小焊脚高度为16mm。
784 | 17022-8332-01(V20910).dwg
785 | 17022-8332-02(V20910).dwg | 1. 除非另有规定，连接板由设备制造厂提供，材料与设备壳体材料相同。 2. 凡被垫板覆盖的壳体焊缝均应打磨至与母材平齐，覆盖范围内对接接头应按 NB/T 47013.2-2015进行100%射线检测，RT-Ⅱ级为合格。 3. 角焊缝应连续焊，最小焊脚高度为10mm。 4. 壳体上的贴板下部距离边缘20mm处开1个%%C6排气孔。
786 | 17022-1223-01(V20724).dwg
787 | 17022-1223-02(V20724).dwg
788 | 17022-1001-01(V20605).dwg | 1. 设备所用Q235B钢板应符合GB/T3274-2007的相关规定； 2. 设备所用20号钢管应符合GB/T8163-2008的相关规定； 3. 设备所用20号锻件应满足NB/T47008-2017的相关规定； 4. 液位计管口及其本设备的尺寸公差应满足HG/T20584-2011中的规定； 5. 设备的涂漆、包装、运输除满足JB/T4711-2003《压力容器涂漆与运输包装》外，还应满足 17022-00H1100-G-20《防腐工程规定》中的要求； 6. 管口、铭牌、接地板等方位见管口方位图，图号见左下角选用表。 注：1. L2a，b和L2c，d分别在同一垂直面上； 2. N1， N2和N3尽量靠近水出口； 3. 蒸汽管操作压力为0.5MPa，操作温度160%%DC，设计压力为1.0MPa， 设计温度为190%%DC； 4.设备应设置2个铭牌支架；
789 | 17022-1001-02(V20605).dwg | 1. 梯子、平台的制造、安装和验收按HG/T21543-2009进行； 2. 除图示外，图中所有节点见标准图，图中引用的节点标记与标准图相同； 3. 平台栏杆高度为1200mm，施工详见HG/T21543-2009； 4. 焊接要求按装配图。
790 | 17022-1001-03(V20605) .dwg
791 | 17022-1003-01(V20704).dwg | 1. 设备所用Q235B钢板应符合GB/T3274-2007的相关规定； 2. 设备所用20号钢管应符合GB/T8163-2008的相关规定； 3. 设备所用20号锻件应满足NB/T47008-2017的相关规定； 4. 液位计管口及其本设备的尺寸公差应满足HG/T20584-2011中的规定； 5. 设备的涂漆、包装、运输除满足JB/T4711-2003《压力容器涂漆与运输包装》外， 还应满足17022-00H1100-G-20《防腐工程规定》中的要求； 6. 管口、铭牌、接地板等方位见管口方位图，图号见左下角选用表。 注：设备应设置2个铭牌支架；
792 | 17022-1003-02(V20704).dwg | 1. 梯子、平台的制造、安装和验收按HG/T21543-2009进行； 2. 除图示外，图中所有节点见标准图，图中引用的节点标记与标准图相同； 3. 平台栏杆高度为1200mm，施工详见HG/T21543-2009； 4. 焊接要求按装配图。
793 | 17022-1003-03(V20704).dwg
794 | 17022-1004-01(V20804).dwg | 1. 设备所用Q235B钢板应符合GB/T3274-2007的相关规定； 2. 设备所用20号钢管应符合GB/T8163-2008的相关规定； 3. 设备所用20号锻件应满足NB/T47008-2017的相关规定； 4. 液位计管口及其本设备的尺寸公差应满足HG/T20584-2011中的规定； 5. 设备的涂漆、包装、运输除满足JB/T4711-2003《压力容器涂漆与运输包装》外， 还应满足17022-00H1100-G-20《防腐工程规定》中的要求； 6. 管口、铭牌、接地板等方位见管口方位图，图号见左下角选用表。 注1：设备应设置2个铭牌支架；
795 | 17022-1004-02(V20804).dwg
796 | 17022-1005-01(V20812).dwg | 1. 设备所用Q235B钢板应符合GB/T3274-2007的相关规定； 2. 设备所用20号钢管应符合GB/T8163-2008的相关规定； 3. 盘管所用20号钢管应符合GB/T9948-2013的相关规定； 4. 设备所用20号锻件应满足NB/T47008-2017的相关规定； 5. 设备的涂漆、包装、运输除满足JB/T4711-2003《压力容器涂漆与运输包装》外， 还应满足17022-00H1100-G-20《防腐工程规定》中的要求； 6. 管口、铭牌、接地板等方位见管口方位图，图号见左下角选用表。 注1：加热盘管蒸汽操作压力0.5MPa，温度164℃，设计压力0.8MPa，温度185℃ 盘管试验压力为1.6MPa。 注2：设备应设置2个铭牌支架；
797 | 17022-1101-01(V20809).dwg | 1. 设备所用Q235B钢板应符合GB/T3274-2007《碳素结构钢和低合金结构钢热轧厚钢板和钢带》相关要求； 2. 设备所用20号钢管应符合GB/T8163-2008《输送流体用无缝钢管》相关要求； 3. 20II锻件应满足NB/T47008-2017《承压设备用碳素钢和合金钢锻件》的要求； 4. 基础验收合格后方可进行底板组装，底板焊接后，其局部凹凸变形不应大于变形长度的2%，且不超过50mm，底板的 焊缝采用真空箱法进行密封性试验，焊缝表面刷肥皂水，真空度不低于53KPa，焊缝表面不出现气泡泄出为合格； 5. 罐壁组装焊接后要求：高度极限偏差为39mm，垂直度极限偏差为31mm，局部凹凸变形应平缓，变形应≤13mm； 6. 储罐施工完毕后，以不低于5%%dC的水进行充水试验，充水至储罐试验高度，持压不少于48小时，罐壁无渗漏和异常变形为 合格，充水试验必须始终在监视下进行，充水速度应根据土建专业基础的设计要求确定，基础沉降观测按照 GB50128-2014的相关规定执行； 7. 储罐内充水至储罐设计液位下1m时密封所有对外接口，开始缓慢充水，充水至设计液位时，检查罐底、罐壁严密性及锚固 螺栓的松紧程度，然后用空气升压至2.5KPa时，罐顶无异常变形，焊缝无渗漏，则罐顶的强度及严密性试验合格，罐内 的水放空后，在常压下检查锚固螺栓的紧固性，用空气充压至设计压力，检查锚固情况； 8. 储罐内充水至储罐设计液位后，密封所有对外接口，用放水法进行罐顶的稳定性试验，试验时应缓慢降压，达到试验负压 -1.2KPa时，罐顶无异常变形为合格，当放水接近结束时，可进行罐壁外压试验，试验压力为-0.5kpa； 9. 液位计管口及其本设备的尺寸公差应满足HG/T20584-2011中的规定； 10. 所有附件与配件均应在贮罐总体试验前安装完毕；
798 | 17022-1101-02(V20809).dwg | 1.本部件按照GB50341-2014《立式圆筒形钢制焊接油罐设计规范》 和GB50128-2014《立式圆筒形钢制焊接储罐施工规范》进行制造和验收； 2.焊接接头型式除图示外，按照GB/T985.1-2008中的相关规定； 3.经向肋拼接时采用对接接头，焊缝应全焊透。纬向肋采用搭接接头，双面满脚焊； 4.经向肋与纬向肋之间的T形接头应采用双面满角焊； 5.未标注的角焊缝的焊角高度为较薄件厚度； 6.其余要求按照装配图。 注:此范围内加强肋与蒙皮板不焊接。
799 | 17022-1101-03(V20809).dwg | 1. 本件按GB50205-2001<<钢结构工程施工质量验收规范>>进行施工及验收； 2. 焊接要求见装配图； 3. 所有角焊缝的焊角高度均为较薄件的厚度,并须连续焊； 4. 盘梯支架与罐壁纵焊缝相碰时，可适当移动支架位置，使其到焊缝距离 约150mm左右，盘梯方位按管口方位图； 5. 连接板(件5-21)须先与罐壁焊接，后焊三角架，以保证三角架上支承面的水平度； 6. 盘梯、平台安装焊接完毕，表面必须涂刷防锈漆。 注1：最下端三角架在现场施工时考虑与土建基础固定连接； 注2：EL%%P0到EL+1050标高内的盘梯不设内侧板。
800 | 17022-1101-04(V20809).dwg
801 | 07063-0401.dwg
802 | 07063-0402.dwg
803 | 17022-02706保冷设备一览表.dwg
804 | 隔冷块(1).dwg
805 | H2650不凝气分离器_最终资料_20171220.dwg
806 | H2650入口分离器_最终资料_20171220.dwg
807 | H2650冷凝器_最终资料_20171220.dwg
808 | H2650冷却器_最终资料_20171220.dwg
809 | H2650加气分离器_最终资料_20171220.dwg
810 | H2650省功器_最终资料_20171220.dwg
811 | H2650过冷器_最终资料_20171220.dwg
812 | T6B02 汽轮机布置图R1.dwg
813 | T6B02 润滑油系统图R1.dwg
814 | T6B02 蒸汽疏水系统图R1.dwg
815 | Btt_17042C_ACC1-C3H6_沈鼓_兖矿荣信乙二醇DMMn项目 （杭汽汽机）_P&ID(初步，仅供参考) _rev1.dwg
816 | V20721.dwg
817 | V20724.dwg
818 | V21005.dwg
819 | V22004.dwg
820 | 内蒙荣信乙二醇及DMMn项目 粗煤气分液罐（V20721）管口方位图-江苏普格机械有限公司.dwg
821 | 真空闪蒸器（V20805EFG).dwg
822 | 荣信项目标识.dwg
823 | 2018-04-011-02704-澄清槽顶平台条件.dwg
824 | 澄清槽 NXZ-24 基础图.dwg
825 | NXZ-24浓缩机基础图.dwg
826 | NXZ-24浓缩机基础图.dwg
827 | 2018-04-011-02704-澄清槽顶平台条件.dwg
828 | 24m总图.dwg
829 | 24米基础图.dwg
830 | nyg.dwg
831 | T21002未变换气甲醇洗涤塔DN3900.dwg
832 | T21003 H2S浓缩塔 (DN4700).dwg
833 | （T21001）变换气甲醇洗涤塔（DN3400-DN3900）.dwg
834 | 17022-3001-01-T21001.dwg | 1. 材料要求： 1.1 本设备壳程为H%%1432%%144S应力腐蚀环境,壳程材料及制造检验应符合《湿硫化氢腐蚀环境附加技术 要求》17022-0103的规定. 1.2 ASME材质除满足相应规定外，还应板材符合17022-0101《内蒙荣信乙二醇及DMMn 项目用SA-203 Gr.E钢板技术条件》，锻件符合17022-0102《内蒙荣信乙二 醇及DMMn项目用SA-350 LF3 CL2锻件技术条件》。 1.3 设备焊接采用超低氢型焊条,每批焊条按照GB/T 3965-2012中水银法进行扩散氢 含量复验,以熔敷金属中扩散氢含量≤4mL/100g合格. 1.4 螺柱、螺母应符合GB/T 150.2-2011中的规定。设备所用35CrMoA螺柱化学成分 (熔炼分析)中磷硫含量应为P%%1740.020%,S%%1740.010%.并应进行-70%%DC的夏比(V型缺口) 冲击试验,3个试样的冲击吸收能量算术平均值KV%%1432%%144%%17541J.允许一个试样的单个值小于 41J但不得小于29J. 1.5 焊接在塔体上的材料除指明的外，均为SA203-Gr.E。 1.6 设备所用Q345R材料应符合GB/T 713-2014的规定。裙座筒体用Q345R材料 进行-20%%dC的夏比(V型缺口)低温冲击试验,3个试样的冲击吸收能量算术平均值
835 | 17022-3002-01-T21002.dwg | 1. 材料要求： 1.1 本设备壳程为H%%1432%%144S应力腐蚀环境,壳程材料及制造检验应符合《湿硫化氢腐蚀环境附加技术 要求》17022-0103的规定. 1.2 ASME材质除满足相应规定外，还应满足《内蒙荣信乙二醇及DMMn项目用SA-203 Gr.E 钢板技术条件》和《内蒙荣信乙二醇及DMMn项目用SA-350 LF3 CL2锻件技术条件》。 1.3 设备焊接采用超低氢型焊条,每批焊条按照GB/T 3965-2012中水银法进行扩散氢 含量复验,以熔敷金属中扩散氢含量≤4mL/100g合格. N12 1.4 螺柱、螺母应符合GB/T 150.2-2011中的规定。设备所用35CrMoA螺柱化学成分 (熔炼分析)中磷硫含量应为P%%1740.020%,S%%1740.010%.并应进行-70%%DC的夏比(V型缺口) 冲击试验,3个试样的冲击吸收能量算术平均值KV%%1432%%144%%17541J.允许一个试样的单个值小于 41J但不得小于29J. 1.5 焊接在塔体上的材料除指明的外，均为SA203-Gr.E。 1.6 设备所用Q345R材料应符合GB/T 713-2014的规定。裙座筒体用Q345R材料 进行-20%%dC的夏比(V型缺口)低温冲击试验,3个试样的冲击吸收能量算术平均值 KV%%1432%%144%%17534J.允许一个试样的单个值小于34J，但不得小于24J.
836 | 17022-3503-01_T21003.dwg | 1. 材料要求： 1.1 设备所用S32168板材应符合GB/T 24511-2009的规定,表面加工类型1D型. 1.2 设备所用S32168锻件应符合NB/T 47010-2017的要求. 1.3 设备所用S32168管材应满足GB/T 14976-2012的要求. 1.4 设备受压元件用不锈钢应满足HG/T 20585-2011中第4.0.2条的要求. 1.5 焊缝金属(包括焊缝金属和热影响区)应进行-80%%dC的夏比(V型缺口)低温冲击试验,3个 试样的冲击吸收能量算术平均值KV%%1432%%144%%17531J.允许一个试样的单个值小于31J，但不得小于27J. 1.6 裙座下段用Q345R钢板应逐张按NB/T 47013.3-2015进行100%超声检测， 符合UT-Ⅲ级为合格；并进行-20%%DC的夏比(V型缺口)低温冲击试验，要求三个试样的平均冲 击功不小于41J。允许其中1个试样的冲击功值低于41J，但不得低于29J. 2. 加工制造： 2.1 塔体在同一横断面上的最大直径与最小直径之差≤25mm；塔体直径允许偏差为%%P10mm. 2.2 塔体直线度允差应不大于57mm，任意3000mm长度塔体直线度允差不大于3mm， 塔体安装垂直度允差为30mm。 2.3 裙座螺栓孔中心圆直径以及相邻两孔和任意两孔弦长允差均不大于%%P3mm。
837 | T20901汽提塔DN2400-DN3200条件图2018-05-09.dwg
838 | 真空闪蒸器 低压闪蒸器旋流板除沫器.dwg | 1. 本图为内蒙荣信乙二醇及DMMn项目气化、变换装置 真空闪蒸器（V20805E/F/G）（%%C4000）内件装配图。 2. 塔盘焊接件按SH／T 3088-2012《石油化工塔盘技术规范》 和JB/T1205-2001《塔盘技术条件》进行制造和验收。 3. 焊接接头形式及尺寸除图中注明外，所有角焊缝的焊脚高度为相焊件中较薄件的厚度。 4. 需现场施工的，施工过程中应有严格的防火措施。 5. 所有部件安装时须由加工单位技术人员现场指导。
839 | 17022-5605-03变换气甲醇洗涤塔（DN3400-DN3900）-条件图(第三版).dwg
840 | 17022-5606-03未变换气甲醇洗涤塔T21002（DN3900）.dwg
841 | 17022-5607-03 H2S浓缩塔 (DN4700)条件图（03.02）.dwg
842 | 内蒙荣信1#,2#洗氨塔（T20902，T20903）支撑图.dwg
843 | 1-7#塔盘图.dwg
844 | 旋流板除沫器.dwg
845 | 蒸发热水塔T20801.dwg
846 | 蒸发热水塔T20801支承件图.dwg
847 | 进料分布管N18.dwg
848 | 进料分布管N3.dwg
849 | 进料分布管N6.dwg
850 | 5-6#固阀塔盘.dwg | 1，本塔盘按SH3088-1998《石油化工塔盘设计规范》、 JB/T1205-2001《塔盘技术条件》进行制造与验收。
851 | 水洗塔T20701.dwg
852 | 1-D3.6X2.8 磨煤机出料槽.dwg
853 | 2-D4.5X9.0 添加剂槽.dwg
854 | 3-D4.0X6.0 磨煤水槽.dwg
855 | 4-D2.8x4.0絮凝剂槽.dwg
856 | 5-D3.0x3.0分散剂槽 .dwg
857 | 6-D3.4x5.0滤液槽.dwg
858 | 7-D3.8x4.4分散剂原液槽.dwg
859 | 17022-01271-B-204_20171201.dwg
860 | A1-UID-HLTK.DWG
861 | 一期事故氮系统-流程图(供货商-修改).dwg
862 | 一期事故氮系统-液氮泵总图（TBP2500-6200-72）.dwg
863 | 荣信项目标识.dwg
864 | 荣信项目标识.dwg
865 | 荣信项目标识.dwg
866 | E20701-17022-2501 rev1.dwg | 1. 设备所用Q345R钢板应符合GB/T713-2014的相关规定； 2. 设备所用20号钢管应符合GB/T9948-2013的相关规定； 3. 设备所用16Mn锻件应符合NB/T47008-2017的相关规定； 4. 换热管采用GB/T13296-2013中的冷拔管，并满足NB/T47019.1-2011和 NB/T47019.5-2011的相关规定，按最小壁厚供货； 5. 管板密封面应与设备中心线垂直，垂直度公差为1mm； 6. 管箱制造完毕后进行焊后热处理，热处理后精加工法兰密封面； 7. 换热管与管板的焊接采用两道焊，第一道焊缝为整个焊缝高度的1/2，第二道焊的起弧位置与第一道错开180°， 第一道焊接完成后，用0.1MPa的压缩空气进行气密性试验，试验合格后再焊第二道，第二道焊接完成后按 NB/T47013.5-2015进行渗透检测，PT-I为合格； 8. N1，N2接管与法兰的对接接头按NB/T47013.4-2015进行100%磁粉检测，MT-I为合格； 9. 水压试验时应控制水中氯离子含量不超过25mg/L，水压试验后应将水渍清除干净； 10. 水压试验合格后，不锈钢部分应进行酸洗钝化处理，所形成的钝化膜用蓝点法检测，无蓝点为合格； 11. 管壳程水压试验合格后，壳程应按照HG/T20584-2011附录A氨渗漏B法，以含氨体积浓度为10%， 试验压力为1.0MPa下进行试验，主要检测换热管与管板的焊接接头； 12. 设备的涂漆、包装、运输除满足JB/T4711-2003《压力容器涂漆与运输包装》外，还应满足
867 | E20801-17022-2502 rev1.dwg | 1. 设备所用Q345R钢板应符合GB/T713-2014的相关规定； 2. 设备所用20号钢管应符合GB/T9948-2013的相关规定； 3. 设备所用16Mn锻件应符合NB/T47008-2017的相关规定； 4. 换热管采用GB/T13296-2013中的冷拔管，并满足NB/T47019.1-2011和 NB/T47019.5-2011的相关规定，按最小壁厚供货； 5. 管板密封面应与设备中心线垂直，垂直度公差为1mm； 6. 管箱制造完毕后进行焊后热处理，热处理后精加工法兰密封面； 7. 换热管与管板的焊接采用两道焊，第一道焊缝为整个焊缝高度的1/2，第二道焊的起弧位置与第一道 错开180°，第一道焊接完成后，用0.1MPa的压缩空气进行气密性试验，试验合格后再焊第二道， 第二道焊接完成后按NB/T47013.5-2015进行渗透检测，PT-I为合格； 8. 水压试验时应控制水中氯离子含量不超过25mg/L，水压试验后应将水渍清除干净； 9. 水压试验合格后，不锈钢部分应进行酸洗钝化处理，所形成的钝化膜用蓝点法检测，无蓝点为合格； 10. 设备的涂漆、包装、运输除满足JB/T4711-2003《压力容器涂漆与运输包装》外，还应满足 17022-00H1100-G-20《防腐工程规定》中的要求； 11. 吊耳仅用于起吊管箱； 12. 管口、铭牌、接地板等方位见管口方位图，图号见左下角选用表。
868 | E20802-17022-2503 rev1.dwg | 1. 设备所用Q345R钢板应符合GB/T713-2014的相关规定； 2. 设备所用20号钢管应符合GB/T9948-2013的相关规定； 3. 设备所用16Mn锻件应符合NB/T47008-2017的相关规定； 4. 换热管采用GB/T13296-2013中的冷拔管，并满足NB/T47019.1-2011和 NB/T47019.5-2011的相关规定，按最小壁厚供货； 5. 管板密封面应与设备中心线垂直，垂直度公差为1mm； 6. 管箱制造完毕后进行焊后热处理，热处理后精加工法兰密封面； 7. 换热管与管板的焊接采用两道焊，第一道焊缝为整个焊缝高度的1/2，第二道焊的起弧位置与第一道 错开180°，第一道焊接完成后，用0.1MPa的压缩空气进行气密性试验，试验合格后再焊第二道， 第二道焊接完成后按NB/T47013.5-2015进行渗透检测，PT-I为合格； 8. 水压试验时应控制水中氯离子含量不超过25mg/L，水压试验后应将水渍清除干净； 9. 水压试验合格后，不锈钢部分应进行酸洗钝化处理，所形成的钝化膜用蓝点法检测，无蓝点为合格； 10. 设备的涂漆、包装、运输除满足JB/T4711-2003《压力容器涂漆与运输包装》外，还应满足 17022-00H1100-G-20《防腐工程规定》中的要求； 11. 吊耳仅用于起吊管箱； 12. 管口、铭牌、接地板等方位见管口方位图，图号见左下角选用表。
869 | E20803-17022-2504 rev1.dwg | 1. 设备所用Q345R钢板应符合GB/T713-2014的相关规定； 2. 设备所用20号钢管应符合GB/T9948-2013的相关规定； 3. 设备所用16Mn锻件应符合NB/T47008-2017的相关规定； 4. 换热管采用GB/T13296-2013中的冷拔管，并满足NB/T47019.1-2011和 NB/T47019.5-2011的相关规定，按最小壁厚供货； 5. 管板密封面应与设备中心线垂直，垂直度公差为1mm； 6. 左管箱及浮头管箱制造完毕后进行焊后热处理，热处理后精加工法兰密封面； 7. 换热管与管板的焊接采用两道焊，第一道焊缝为整个焊缝高度的1/2，第二道焊的起弧位置与第一道 错开180°，第一道焊接完成后，用0.1MPa的压缩空气进行气密性试验，试验合格后再焊第二道。 第二道焊接完成后按NB/T47013.5-2015进行渗透检测，PT-I为合格； 8. 换热器I和换热器II组装时，通过调整垫板尽量使换热器II的载荷通过支座传到换热器I，不使接管承受载荷； 9. 制造厂应对该换热器进行预组装，压力试验应在组装后一起进行； 10. 调整垫板共2组，每组8件，其中t=3mm3件，t=1mm3件，t=1.5mm2件，其上螺栓孔同滑动 鞍座螺栓孔，上下鞍座之间调整垫板的总厚度由制造厂根据实际制造误差而变动； 11. 水压试验时应控制水中氯离子含量不超过25mg/L，水压试验后应将水渍清除干净； 1074X2-%%C25X2 12. 水压试验合格后，不锈钢部分应进行酸洗钝化处理，所形成的钝化膜用蓝点法检测，无蓝点为合格； 13. 设备的涂漆、包装、运输除满足JB/T4711-2003《压力容器涂漆与运输包装》外，还应满足 17022-00H1100-G-20《防腐工程规定》中的要求；
870 | E20804-17022-2505 rev1.dwg | 1. 本设备壳程的材料、制造及检验还应满足17022-0103《湿硫化氢腐蚀环境附加技术要求》中的规定； 2. 设备所用Q245R及Q345R钢板应符合GB/T713-2014的相关规定，且Q245R 钢板应逐张进行超声检测，符合NB/T 47013.3-2015中的II级要求； 3. 设备所用10号钢管应符合GB/T9948-2013的相关规定； 4. 设备所用20号锻件及16Mn锻件应符合NB/T47008-2017的相关规定； 5. 设备所用S31608锻件应符合NB/T47010-2017的相关规定； 6. 换热管采用GB/T13296-2013中的冷拔管，并满足NB/T47019.1-2011和 NB/T47019.5-2011的相关规定，按最小壁厚供货； 7. 管板密封面应与设备中心线垂直，垂直度公差为1mm； 8. 管箱制造完毕后进行焊后热处理，热处理后精加工法兰密封面； 9. 换热管与管板的焊接采用两道焊，第一道焊缝为整个焊缝高度的1/2，第二道焊的起弧位置与第一道错开180°， 第一道焊接完成后，用0.1MPa的压缩空气进行气密性试验，试验合格后再焊第二道。第二道焊接完成后按 NB/T47013.5-2015进行渗透检测，PT-I为合格； 10. N1，N2接管与法兰的对接接头按NB/T47013.4-2015进行100%磁粉检测，MT-I为合格； 11. 水压试验时应控制水中氯离子含量不超过25mg/L，水压试验后应将水渍清除干净； 12. 水压试验合格后，不锈钢部分应进行酸洗钝化处理，所形成的钝化膜用蓝点法检测，无蓝点为合格；
871 | E20805-17022-2506 rev1.dwg | 1. 设备所用Q345R钢板应符合GB/T713-2014的相关规定； 2. 设备所用20号钢管应符合GB/T9948-2013的相关规定； 3. 设备所用16Mn锻件应符合NB/T47008-2017的相关规定； 4. 换热管采用GB/T13296-2013中的冷拔管，并满足NB/T47019.1-2011和 NB/T47019.5-2011的相关规定，按最小壁厚供货； 5. 管板密封面应与设备中心线垂直，垂直度公差为1mm； 6. 左管箱和浮头管箱制造完毕后进行焊后热处理，热处理后精加工法兰密封面； 7. 换热管与管板的焊接采用两道焊，第一道焊缝为整个焊缝高度的1/2，第二道焊的起弧位置与第一道错开180°， 第一道焊接完成后，用0.1MPa的压缩空气进行气密性试验，试验合格后再焊第二道。第二道焊接完成后按 NB/T47013.5-2015进行渗透检测，PT-I为合格； 8. 水压试验时应控制水中氯离子含量不超过25mg/L，水压试验后应将水渍清除干净； 9. 水压试验合格后，不锈钢部分应进行酸洗钝化处理，所形成的钝化膜用蓝点法检测，无蓝点为合格； 10. 设备的涂漆、包装、运输除满足JB/T4711-2003《压力容器涂漆与运输包装》外，还应满足 17022-00H1100-G-20《防腐工程规定》中的要求； 11. 吊耳仅用于起吊管箱； 12. 管口、铭牌、接地板等方位见管口方位图，图号见左下角选用表。
872 | 荣信项目标识.dwg
873 | 封头.dwg
874 | NXZS-24总图.dwg
875 | 荣信项目标识.dwg
876 | E20901-17022-2301 rev1.dwg | 1. 本换热器壳体所使用复合钢板应满足NB/T47002.1-2009中B2级的相关规定,Q345R板材应满足GB/T713-2014的 相关规定,Q345R的板材应为正火状态下使用.所用覆层S32168板材应符合GB/T24511-2009表面加工类型2B型.16Mn锻件 应满足NB/T47008-2010的相关规定,16Mn钢管应满足GB/T9948-2013的相关规定,同时还应满足GB/T150.2-2011中5.1.4 条的相关规定. 2. 管箱使用的复合板基层Q345R应逐张按照NB/T47013.3-2015的相关规定进行超声检测,UT-%%132级合格,壳程的板材应逐张按照 NB/T47013.3-2015的相关规定进行超声检测,UT-%%132级合格. 3. Q345R钢板应逐张进行设计温度下的拉伸和-20°C的夏比(V型缺口)冲击试验,三个标准试样的冲击功吸收能量平均值KV2%%17541J, 允许一个试样的冲击吸收能量值低于41J,但不得低于29J. 4. 复合钢板的覆层焊接接头及堆焊层表面应按照NB/T47013.5-2015的相关规定进行100%渗透检测,PT-%%131级合格. 5. IV级锻件应进行机械性能和化学成分的复验. 6. 换热器换热管的标准为GB/T13296-2013中的冷拔或冷轧管,对弯曲半径小于125mm的换热管进行固溶处理. 7. 管板密封面与壳体轴线垂直,其公差为1mm. 8. 换热管与管板的焊接采用两道焊,第一道焊缝高度为整个焊缝高度的二分之一,第二道焊缝的起弧位置与第一道错开180%%d. 第一道焊缝焊完后,壳程以0.3MPa的压缩空气进行气密性试验,合格后再焊第二道焊缝,第二道焊缝焊完后,仍用0.3MPa 的压缩空气进行气密性试验. 9. 换热管与管板的管接头应按照NB/T47013.5-2015进行100%的渗透探伤,PT-%%131级合格. 10. 筒体%%C1560X80与壳程筒体焊缝内外壁均应打磨圆滑(无尖角),圆角半径R=10mm,且按照NB/T47013.4-2015进行
877 | E20902-17022-2520 rev1.dwg
878 | E20903-17022-2521 rev1.dwg | 1.本换热器换热管采用GB/T13296-2013中的冷拔钢管,并符合NB/T47019.1-2011规定,其外径允许偏差为士0.10mm,壁厚允许偏差为+0.20mm. 2.设备所用15CrMoR钢板应符合GB/T713-2014中的规定,正火加回火状态使用,并应逐张按照NB/T47013.3-2015进行超声检测,UT-%%132级为合 格;设备用15CrMo钢板应采取适当措施避免回火脆化现象:15CrMoR钢板应进行-20%%D下的V型缺口冲击试验,冲击吸收能量平均值KV%%1432%%144%%17547J. 其中允许一个试样的冲击吸收能量可小于规定值,但不得小于42J; 3.管程15CrMoR板材应每张热处理钢板进行480°C时的高温拉伸试验,其值不得低于164MPa;壳程15CrMoR板材应每张热处理钢板进行400°C时的高温拉伸试验, 其值不得低于176MPa;管板用15CrMo锻件应进行480°C下的高温拉伸试验,其屈服强度值不得低于154MPa. 4.设备所用15CrMo锻件应符合NB/T47008-2010中的规定,IV级锻件应按照相应标准进行力学性能和化学成分复验. 5.本设备应按GB/T150.4-2011第9条要求制备产品试件. 6.管板端面与壳体轴线垂直,其公差为1mm. 7.换热管要求逐根进行水压试验,U型管弯管段及至少150mm的直管段应进行固溶处理. 8.换热管与管板的焊接接头按NB/T 47013.5-2015进行100%渗透检测,PT-%%131级合格. 9.换热管与管板的焊接采用两道焊,第一道焊缝高度为整个焊缝高度的二分之一,第二道焊的起弧位置与第一道错开180°,第一道焊接完成后,用0.3MPa的压缩空气进行气密性试验, 试验合格后,再进行第二道的焊接,第二道焊接完成后,按NB/T47013.5-2015进行渗透检测,PT-%%131级为合格. 10.堆焊层的有效耐蚀层厚度不得小于3mm且表面应按照NB/T47013.5-2015进行100%渗透检测,PT-%%131级合格,基层材料堆焊前的表面应按照NB/T47013.4-2015进 行100%磁粉检测,MT-%%131级为合格. 11.设备制造过程中的焊前预热,层间温度,层间表面裂纹检测,消氢处理,焊后热处理以及相应的检测,由制造厂自制工艺确定,所有焊接工艺均须进行焊接工艺评定.
879 | E20904-17022-2302 rev1.dwg | 1. 本换热器换热管采用GB/T13296-2013中的冷拔钢管,并符合NB/T47019.1-2011规定,其外径允许偏差为士0.10mm, 壁厚允许偏差为+0.20mm. 2. 设备所用15CrMoR钢板应符合GB/T713-2014中的规定,正火加回火状态使用,并应逐张按照NB/T47013.3-2015进行超声检测, UT-%%132级为合 格;设备用15CrMo钢板应采取适当措施避免回火脆化现象:15CrMoR钢板应进行水压试验温度减17%%D下的V型缺口冲击试验, 冲击吸收能量平均值KV%%1432%%144%%17547J. 其中允许一个试样的冲击吸收能量可小于规定值,但不得小于42J; 3. 管程15CrMoR板材应每张热处理钢板进行480°C时的高温拉伸试验,其值不得低于164MPa;壳程15CrMoR板材应每张热处理钢板进行 400°C时的高温拉伸试验,其值不得低于176MPa;管板用15CrMo锻件应进行480°C下的高温拉伸试验,其屈服强度值不得低于164MPa. 4. 设备所用15CrMo锻件应符合NB/T47008-2010中的规定,IV级锻件应按照相应标准进行力学性能和化学成分复验. 5. Q345R的板材应为正火状态下使用.16Mn锻件应满足NB/T47008-2010的相关规定,16Mn钢管应满足GB/T9948-2013 的相关规定,同时还应满足GB/T150.2-2011中5.1.4条的相关规定. 6. 膨胀节的材料为S30408板材,材料应满足GB/T24511-2009的相关要求,膨胀节的制造,检验,验收应满足GB16749-1997
880 | E20905-17022-2303 rev1.dwg
881 | E20908-17022-2304 rev1.dwg | 1. 本换热器壳体所使用复合钢板应满足NB/T47002.1-2009中B2级的相关规定,Q345R板材应满足GB/T713-2014的 相关规定,t=50mm的板材应为正火状态下使用.所用覆层S32168板材应符合GB/T24511-2009表面加工类型2B型.16Mn锻件 应满足NB/T47008-2010的相关规定,20钢管应满足GB/T9948-2013的相关规定,同时还应满足GB/T150.2-2011中5.1.4 条的相关规定. 2. 管箱使用的复合板基层Q345R应逐张按照NB/T47013.3-2015的相关规定进行超声检测,UT-%%132级合格,壳程的板材应逐张按照 NB/T47013.3-2015的相关规定进行超声检测,UT-%%132级合格. 3. 复合钢板的覆层焊接接头及堆焊层表面应按照NB/T47013.5-2015的相关规定进行100%渗透检测,PT-%%131级合格. 4. IV级锻件应进行机械性能和化学成分的复验. 5. 换热器换热管的标准为GB/T13296-2013中的冷拔或冷轧管,对弯曲半径小于125mm的换热管进行固溶处理. 6. 管板密封面与壳体轴线垂直,其公差为1mm. 7. 换热管与管板的焊接采用两道焊,第一道焊缝高度为整个焊缝高度的二分之一,第二道焊缝的起弧位置与第一道错开180%%d. 第一道焊缝焊完后,壳程以0.3MPa的压缩空气进行气密性试验,合格后再焊第二道焊缝,第二道焊缝焊完后,仍用0.3MPa 的压缩空气进行气密性试验. 8. 换热管与管板的管接头应按照NB/T47013.5-2015进行100%的渗透探伤,PT-%%131级合格. 9. 筒体%%C1950X45与壳程筒体焊缝内外壁均应打磨圆滑(无尖角),圆角半径R=10mm,且按照NB/T47013.4-2015进行 100%磁粉检测,MT-%%131级合格.
882 | E20909-17022-2305 rev1.dwg | 1. 本换热器壳体所使用复合钢板应满足NB/T47002.1-2009中B2级的相关规定,Q345R板材应满足GB/T713-2014的 相关规定,t=50mm的板材应为正火状态下使用.所用覆层S32168板材应符合GB/T24511-2009表面加工类型2B型.16Mn锻件 应满足NB/T47008-2010的相关规定,20钢管应满足GB/T9948-2013的相关规定,同时还应满足GB/T150.2-2011中5.1.4 条的相关规定. 2. 管箱使用的复合板基层Q345R应逐张按照NB/T47013.3-2015的相关规定进行超声检测,UT-%%132级合格,壳程的板材应逐张按照 NB/T47013.3-2015的相关规定进行超声检测,UT-%%132级合格. 3. 复合钢板的覆层焊接接头及堆焊层表面应按照NB/T47013.5-2015的相关规定进行100%渗透检测,PT-%%131级合格. 4. IV级锻件应进行机械性能和化学成分的复验. 5. 换热器换热管的标准为GB/T13296-2013中的冷拔或冷轧管,对弯曲半径小于125mm的换热管进行固溶处理. 6. 管板密封面与壳体轴线垂直,其公差为1mm. 7. 换热管与管板的焊接采用两道焊,第一道焊缝高度为整个焊缝高度的二分之一,第二道焊缝的起弧位置与第一道错开180%%d. 第一道焊缝焊完后,壳程以0.3MPa的压缩空气进行气密性试验,合格后再焊第二道焊缝,第二道焊缝焊完后,仍用0.3MPa 的压缩空气进行气密性试验. 8. 换热管与管板的管接头应按照NB/T47013.5-2015进行100%的渗透探伤,PT-%%131级合格. 9. 筒体%%C1900X50与壳程筒体焊缝内外壁均应打磨圆滑(无尖角),圆角半径R=10mm,且按照NB/T47013.4-2015进行 100%磁粉检测,MT-%%131级合格.
883 | E20916-17022-2306 rev1.dwg | 1. 本换热器壳体所使用复合钢板应满足NB/T47002.1-2009中B2级的相关规定,Q345R板材应满足GB/T713-2014的 相关规定,Q345R的板材应为正火状态下使用.所用覆层S321658板材应符合GB/T24511-2009表面加工类型2B型.16Mn锻件 应满足NB/T47008-2010的相关规定,16Mn钢管应满足GB/T9948-2013的相关规定,同时还应满足GB/T150.2-2011中5.1.4 条的相关规定. 2. 管箱使用的复合板基层Q345R应逐张按照NB/T47013.3-2015的相关规定进行超声检测,UT-%%132级合格,壳程的板材应逐张按照 NB/T47013.3-2015的相关规定进行超声检测,UT-%%132级合格. 3. Q345R钢板应逐张进行设计温度下的拉伸和-20°C的夏比(V型缺口)冲击试验,三个标准试样的冲击功吸收能量平均值KV2%%17541J, 允许一个试样的冲击吸收能量值低于41J,但不得低于29J. 4. 复合钢板的覆层焊接接头及堆焊层表面应按照NB/T47013.5-2015的相关规定进行100%渗透检测,PT-%%131级合格. 5. IV级锻件应进行机械性能和化学成分的复验. 6. 换热器换热管的标准为GB/T13296-2013中的冷拔或冷轧管,对弯曲半径小于125mm的换热管进行固溶处理. 7. 管板密封面与壳体轴线垂直,其公差为1mm. 8. 换热管与管板的焊接采用两道焊,第一道焊缝高度为整个焊缝高度的二分之一,第二道焊缝的起弧位置与第一道错开180%%d. 第一道焊缝焊完后,壳程以0.3MPa的压缩空气进行气密性试验,合格后再焊第二道焊缝,第二道焊缝焊完后,仍用0.3MPa 的压缩空气进行气密性试验. 9. 换热管与管板的管接头应按照NB/T47013.5-2015进行100%的渗透探伤,PT-%%131级合格. 10. 筒体%%C1480X90与壳程筒体焊缝内外壁均应打磨圆滑(无尖角),圆角半径R=10mm,且按照NB/T47013.4-2015进行
884 | E20917-17022-2307 rev1.dwg
885 | 荣信项目标识.dwg
886 | 荣信项目标识.dwg
887 | 荣信项目标识.dwg
888 | V20901-17022-4708 rev1.dwg | 1. 材料要求: 1).壳体所用复合板材应符合NB/T 47002.1-2009中B2级的要求,复层表面加工类型为1D级,并应逐张按NB/T 47013.3-2015 进行超声检测，UT-Ⅱ级合格。 其中复层S30403板材应满足GB/T 24511-2009要求；基层用Q345R板材应符合 GB/T 713-2014的要求,基层材料正火状态使用,应逐张按照NB/T 47013.3-2015进行超声检测,UT-Ⅱ级合格,并应逐张进行拉伸和 水压试验温度减17%%dC的夏比(V型缺口)冲击试验,均值KV%%1432%%144%%17541J，允许有一个试样的冲击功低于41J,但不得低29J; 焊缝和热影响区的试验要求同母材。 焊缝和热影响区的试验要求同母材。其中筒体基层用Q345R板材(t=110)另须增加一组在钢板厚度1/2处取样 的冲击试验，试验要求同上. 2).S30403钢管应符合GB/T14976-2012的要求. 3).16Mn锻件应符合NB/T47008-2010的要求, S30403锻件应符合NB/T47010-2010的要求. 4).本设备所采用的Ⅳ级锻件,应对其力学性能和化学成分进行复验. 2. 加工制造: 1).设备的焊缝表面不得有咬边, 角焊缝表面应圆弧过渡, 过渡圆角R%%17510mm, 接管内径边角处应倒圆角. 2).设备制造过程中的焊前预热,层间温度,层间表面裂纹检测,消氢处理,焊后热处理以及相应的检测, 由制 造厂自制工艺确定, 所有焊接工艺规程均须进行焊接工艺评定. 3).公称直径大于M36的螺柱和螺母应满足GB 150.4-2011中6.7.3的规定. 4).液位计的安装应符合HG/T 20584-2011中的要求. 5).裙座螺栓孔中心圆直径以及相邻两孔和任意两孔弦长允差均不大于%%p2mm.
889 | V20902-17022-4709 rev1.dwg | 1. 壳体所用复合板材应符合NB/T 47002.1-2009中B2级的要求,复层表面加工类型为1D级,并应逐 张按NB/T 47013.3-2015进行超声检测，UT-Ⅱ级合格。 其中复层S30403板材应满足 GB/T 24511-2009要求；基层用Q345R板材应符合GB/T 713-2014的要求,正火状态使用, 并应逐张按照NB/T 47013.3-2015进行超声检测,UT-Ⅱ级合格. 2. 设备基层用Q345R板材应逐张进行拉伸和水压试验温度减17%%dC的夏比(V型缺口)冲击试验,冲击吸收能量KV%%1432%%144%%17541J， 允许有一个试样的冲击吸收能量低于41J,但不得低于29J; 焊缝和热影响区的试验要求同母材.其中筒体基层用 Q345R板材(t=90)另须增加一组在钢板厚度1/2处取样的冲击试验，试验要求同上. 3. S30403钢管应符合GB/T14976-2012的要求. 4. 16Mn锻件应符合NB/T47008-2010的要求, S30403锻件应符合NB/T47010-2010的要求. 5. 液位计接管安装要求按HG/T20584-2011的规定. 6. 设备制造过程中的焊前预热,层间温度,层间表面裂纹检测,消氢处理,焊后热处理以及相应的检测, 由制造厂自制工艺确定, 所有焊接工艺规程均须进行焊接工艺评定. 7. 堆焊过渡层焊条为A062，盖面层为A002. 8. 无损检测要求： (1) 所有焊缝坡口(包括A,B,D类焊缝)和基层背面清根后的焊根背面应按照NB/T 47013.4-2015做100% 磁粉检测，MT-%%131级合格.
890 | V20904-17022-4711 rev1.dwg | 1. 壳体所用复合板材应符合NB/T 47002.1-2009中B2级的要求,复层表面加工类型为1D级,并应逐 张按NB/T 47013.3-2015进行超声检测，UT-Ⅱ级合格。 其中复层S30403板材应满足 GB/T 24511-2009要求；基层用Q345R板材应符合GB/T 713-2014的要求,正火状态使用, 并应逐张按照NB/T 47013.3-2015进行超声检测,UT-Ⅱ级合格. 2. 设备基层用Q345R板材应逐张进行拉伸和水压试验温度减17%%dC的夏比(V型缺口)冲击试验,冲击吸收能量KV%%1432%%144%%17541J， 允许有一个试样的冲击吸收能量低于41J,但不得低于29J; 焊缝和热影响区的试验要求同母材.其中筒体基层用 Q345R板材(t=90)另须增加一组在钢板厚度1/2处取样的冲击试验，试验要求同上. 3. S30403钢管应符合GB/T14976-2012的要求. 4. 16Mn锻件应符合NB/T47008-2010的要求, S30403锻件应符合NB/T47010-2010的要求. 5. 液位计接管安装要求按HG/T20584-2011的规定. 6. 设备制造过程中的焊前预热,层间温度,层间表面裂纹检测,消氢处理,焊后热处理以及相应的检测, 由制造厂自制工艺确定, 所有焊接工艺规程均须进行焊接工艺评定. 7. 堆焊过渡层焊条为A062，盖面层为A002. 8. 无损检测要求： (1) 所有焊缝坡口(包括A,B,D类焊缝)和基层背面清根后的焊根背面应按照NB/T 47013.4-2015做100% 磁粉检测，MT-%%131级合格.
891 | V20905-17022-4712 rev1.dwg | 1. 壳体所用复合板材应符合NB/T 47002.1-2009中B2级的要求,复层表面加工类型为1D级,并应逐 张按NB/T 47013.3-2015进行超声检测，UT-Ⅱ级合格。 其中复层S30403板材应满足 GB/T 24511-2009要求；基层用Q345R板材应符合GB/T 713-2014的要求,正火状态使用, 并应逐张按照NB/T 47013.3-2015进行超声检测,UT-Ⅱ级合格. 2. 设备基层用Q345R板材应逐张进行拉伸和水压试验温度减17%%dC的夏比(V型缺口)冲击试验,冲击吸收能量KV%%1432%%144%%17541J， 允许有一个试样的冲击吸收能量低于41J,但不得低于29J; 焊缝和热影响区的试验要求同母材. 3. S30403钢管应符合GB/T14976-2012的要求. 4. 16Mn锻件应符合NB/T47008-2010的要求, S30403锻件应符合NB/T47010-2010的要求. 5. 液位计接管安装要求按HG/T20584-2011的规定. 6. 设备制造过程中的焊前预热,层间温度,层间表面裂纹检测,消氢处理,焊后热处理以及相应的检测, 由制造厂自制工艺确定, 所有焊接工艺规程均须进行焊接工艺评定. 7. 堆焊过渡层焊条为A062，盖面层为A002. 8. 无损检测要求： (1) 所有焊缝坡口(包括A,B,D类焊缝)和基层背面清根后的焊根背面应按照NB/T 47013.4-2015做100% 磁粉检测，MT-%%131级合格. (2) 复合钢板的复层焊接接头按NB/T47013.5-2015进行100%渗透检测,PT-%%131级检测.
892 | V20907-17022-4714 rev1.dwg | 1.材料要求: 1).S30408板材应符合GB/T24511-2009中的2B级规定。 2).S30408锻件应符合NB/T47010- 2010中的规定。 3).S30408管材应符合GB/T14976-2012中的规定。 2.加工制造: 1).设备的焊缝表面不得有咬边,人孔接管与筒体焊接接头表面应圆滑过渡R8。 3.无损检测 1).吊耳(支腿)封头之间的焊缝应按NB/T 47013.5-2015进行100%渗透检测,PT-I级合格; 4.水压试验: 1).水压试验时应控制水中氯离子含量不超过25mg/L，水压试验合格后应将水渍清除干净。 2).水压试验合格后，设备应进行酸洗钝化处理，所形成的钝化膜用蓝点法检测，无蓝点合格。 5.包装运输： 1).设备的涂敷除应满足JB/T 4711-2003中的规定外还应满足17022-00H1100
893 | V20908-17022-1211 rev1.dwg | 1. 设备所用Q345R板材应符合GB/T713-2014的相关要求. 2. 20钢管应满足GB/T9948-2013及GB/T150.2-2011中5.1.4的相关规定. 3. 所用20II锻件应符合NB/T47008-2010中的要求。 4. 液位计接管安装公差按HG/T 20584-2011中规定。 5. 吊耳与设备之间的焊接接头需按NB/T47013.4-2015进行100%磁粉检测，MT-%%131级为合格。 6. 设备的涂敷,包装,运输应满足JB/T 4711-2003的规定，同时还应满足17022-00H1100-G-20 《防腐工程规定》的要求. 7. 管口方位按管口方位图。 注: 安全泄放装置设置在系统管线上.
894 | V20909-17022-1505 rev1.dwg | 1. 材料要求: 1).壳体所用复合板材应符合NB/T 47002.1-2009中B2级的要求,复层表面加工类型为1D级,并应逐张按NB/T 47013.3-2015 进行超声检测，UT-Ⅱ级合格。 其中复层S30403板材应满足GB/T 24511-2009要求；基层用Q345R板材应符合 GB/T 713-2014的要求,基层材料正火状态使用,应逐张按照NB/T 47013.3-2015进行超声检测,UT-Ⅱ级合格,并应逐张进行拉伸和 水压试验温度减17%%dC的夏比(V型缺口)冲击试验,均值KV%%1432%%144%%17541J，允许有一个试样的冲击功低于41J,但不得低29J; 焊缝和热影响区的试验要求同母材。 焊缝和热影响区的试验要求同母材。其中筒体基层用Q345R板材(t=116)另须增加一组在钢板厚度1/2处取样 的冲击试验，试验要求同上. 2).S30403钢管应符合GB/T14976-2012的要求. 3).16Mn锻件应符合NB/T47008-2010的要求, S30403锻件应符合NB/T47010-2010的要求. 4).本设备所采用的Ⅳ级锻件,应对其力学性能和化学成分进行复验. 2. 加工制造: 1).设备的焊缝表面不得有咬边, 角焊缝表面应圆弧过渡, 过渡圆角R%%17510mm, 接管内径边角处应倒圆角. 2).设备制造过程中的焊前预热,层间温度,层间表面裂纹检测,消氢处理,焊后热处理以及相应的检测, 由制 造厂自制工艺确定, 所有焊接工艺规程均须进行焊接工艺评定. 3).公称直径大于M36的螺柱和螺母应满足GB 150.4-2011中6.7.3的规定. 4).液位计的安装应符合HG/T 20584-2011中的要求. 3.无损检测:
895 | V20910-17022-4715 rev1.dwg | 1. 壳体所用复合板材应符合NB/T 47002.1-2009中B2级的要求,复层表面加工类型为1D级,并应逐张按NB/T 47013.3-2015 进行超声检测，UT-Ⅱ级合格。 其中复层S30403板材应满足GB/T 24511-2009要求；基层用Q345R板材应符合 GB/T 713-2014的要求,正火状态使用,并应逐张按照NB/T 47013.3-2015进行超声检测,UT-Ⅱ级合格. 2. 设备基层用Q345R板材应逐张进行拉伸和水压试验温度减17%%dC的夏比(V型缺口)冲击试验,冲击吸收能量KV%%1432%%144%%17541J， 允许有一个试样的冲击吸收能量低于41J,但不得低于29J; 焊缝和热影响区的试验要求同母材. 其中筒体基层用Q345R板材 (t=115)另须增加一组在钢板厚度1/2处取样的冲击试验，试验要求同上. 3. S30403钢管应符合GB/T14976-2012的要求. 4. 16Mn锻件应符合NB/T47008-2010的要求, S30403锻件应符合NB/T47010-2010的要求. 5. 液位计接管安装要求按HG/T20584-2011的规定. 6. 设备制造过程中的焊前预热,层间温度,层间表面裂纹检测,消氢处理,焊后热处理以及相应的检测, 由制造厂自制工艺确定, 所有焊接工艺规程均须进行焊接工艺评定. 7. 堆焊过渡层焊条为A062，盖面层为A002. 8. 无损检测要求： (1) 所有焊缝坡口(包括A,B,D类焊缝)和基层背面清根后的焊根背面应按照NB/T 47013.4-2015做100%磁粉检测，MT-%%131级合格. (2) 复合钢板的复层焊接接头按NB/T47013.5-2015进行100%渗透检测,PT-%%131级检测. (3) 吊耳及其与筒体的焊缝应按NB/T47013.4-2015进行100%磁粉检测,MT-%%131级合格.
896 | 荣信项目标识.dwg
897 | 防冲板结构设计.dwg
898 | 荣信项目标识.dwg
899 | 荣信项目标识.dwg
900 | V21002-17022-1207 rev1.dwg | 1. 材料要求 1.1. 本设备按湿硫化氢腐蚀环境设计,设备的主要受压元件材料,制造,检验和验收应符合17022-0103的相关规定. 1.2. 08Ni3DR钢板应符合GB/T 3531-2014的规定,正火+回火状态下使用,并逐张进行超声检测,按NB/T47013.3-2015中UT-%%132级合格. 1.3. 08Ni3D锻件应满足NB/T47009-2017中的规定. 1.4. 螺栓螺母用材应符合GB/T 150.2.-2011中的规定.其中30CrMoA螺柱用钢化学成分(熔炼分析)中磷,硫含量应为 P%%1740.015%,S%%1740.008%;并进行-80%%DC的夏比(V型缺口)冲击试验,其冲击吸收能量平均值KV2%%17441J,允许一个试件 的冲击吸收能量小于平均值,但不得小于29J.并进行-80%%DC的夏比(V型缺口)冲击试验,其冲击吸收能量平均值KV2%%17441J, 允许一个试件的冲击吸收能量小于平均值,但不得小于29J. 2. 加工制造 2.1. 设备的焊缝表面不得有咬边.对接接头应磨平焊缝余高.受压元件角形焊缝应圆滑过渡,过渡圆角%%1758mm.内齐平接管内径边角处应倒圆R5~10. 2.2. 低温材料之间的焊接采用超低氢型焊条,每批焊条按照GB/T3965-2012中水银法进行扩散氢含量复验,扩散氢含量≤4ml/100g. 2.3. 板材,锻件(包括焊接接头及热影响区)应进行-100%%DC的夏比(V型缺口)冲击试验,其冲击吸收能量应符合母材标准中的规定. 2.4. 设备A类焊接接头应按GB/T 150.4-2011中9.1条制备焊接试件.试件的检验方法按NB/T 47016-2011的要求,合格指标同母材. 2.5. 液位计管口及其本设备的尺寸公差应满足HG/T20584-2011中的规定. 2.6. 与设备焊接的连接件及垫板应在设备热处理前焊接完毕,热处理后不允许在预留垫板以外的部位施焊.
901 | V21003-17022-1208 rev1.dwg | 1. 材料要求 1.1. 本设备按湿硫化氢腐蚀环境设计,设备的主要受压元件材料,制造,检验和验收按照17022-0103的相关规定. 1.2. 08Ni3DR钢板应符合GB/T 3531-2014的规定,正火+回火状态下使用,并逐张进行超声检测,按NB/T47013.3-2015中UT-%%132级合格. 1.3. 08Ni3D锻件应满足NB/T47009-2017中的规定. 1.4. 螺栓螺母用材应符合GB/T 150.2.-2011中的规定.其中30CrMoA螺柱用钢化学成分(熔炼分析)中磷,硫含量应为 P%%1740.015%,S%%1740.008%;并进行-80%%DC的夏比(V型缺口)冲击试验,其冲击吸收能量平均值KV2%%17441J,允许一个试件 的冲击吸收能量小于平均值,但不得小于29J.并进行-80%%DC的夏比(V型缺口)冲击试验,其冲击吸收能量平均值KV2%%17441J, 允许一个试件的冲击吸收能量小于平均值,但不得小于29J. 2. 加工制造 2.1. 设备的焊缝表面不得有咬边.对接接头应磨平焊缝余高.受压元件角形焊缝应圆滑过渡,过渡圆角%%1758mm.内齐平接管内径边角处应倒圆R5~10. 2.2. 低温材料之间的焊接采用超低氢型焊条,每批焊条按照GB/T3965-2012中水银法进行扩散氢含量复验,扩散氢含量≤4ml/100g. 2.3. AB类焊接接头应进行-100%%DC的夏比(V型缺口)冲击试验,其冲击吸收能量应符合母材标准中的规定. 2.4. 设备A类焊接接头应按GB/T 150.4-2011中9.1条制备焊接试件.试件的检验方法按NB/T 47016-2011的要求,合格指标同母材. 2.5. 液位计管口及其本设备的尺寸公差应满足HG/T20584-2011中的规定. 2.6. 与设备焊接的连接件及垫板应在设备热处理前焊接完毕,热处理后不允许在预留垫板以外的部位施焊.
902 | V21004-17022-1209 rev1.dwg | 1.1 本设备按湿硫化氢腐蚀环境设计,设备的主要受压元件材料,制造,检验和验收还应符合17022-0103的相关要求.
903 | V21005-17022-1210 rev1.dwg | 1. 设备用Q345R应符合GB/T713-2014的相关要求. 2. 16Mn锻件应满足NB/T47008-2017的相关规定. 3. 10钢管应满足GB/T9948-2013的相关规定,同时还应满足GB/T150.2-2011 中5.1.4条的相关规定. 4. 设备用Q345R应在-20%%DC下进行V形缺口冲击试验,三个标准试样的冲击功吸收能量平均值KV2%%17541J, 允许一个试样的冲击吸收能量值低于41J,但不得低于29J. 5. 设备用16Mn锻件应在-20%%DC下进行V形缺口冲击试验,三个标准试样的冲击功吸收能量平均值KV2%%17534J, 允许一个试样的冲击吸收能量值低于34J,但不得低于24J. 6. 设备用10钢管应在-20%%DC下进行V形缺口冲击试验,三个标准试样的冲击功吸收能量平均值KV2%%17540J, 允许一个试样的冲击吸收能量值低于40J,但不得低于28J. 7. 液位计接管的安装按照HG/T20584-2011的相关要求. 8. 设备涂漆按17022-00H1100-G-20按<<防腐工程规定>>执行. 9. 管口方位见管口方位图,图号见选用表.
904 | V21006-17022-4703 rev1.dwg
905 | V21007-17022-4704 rev1.dwg
906 | V21010-17022-1504 rev1.dwg | 1. 本设备应符合HG/T 20585-2011中4.0.2条及8.2条的相关规定. 2. 设备所用S30408钢板应符合GB/T24511-2009中的要求,表面加工类型1D. 封头应进行固溶处理. 3. 设备所用S30408管材应符合GB/T 14976-2012中的规定. 4. 设备所用S30408锻件应符合NB/T 47010-2010中的规定. 5. 螺栓螺母用材应符合GB/T 150.2.-2011中的规定.其中30CrMoA螺柱用钢化学成分(熔炼分析)中磷,硫含量应为 P%%1740.015%,S%%1740.008%;并进行-110%%DC的夏比(V型缺口)冲击试验,其冲击吸收能量平均值KV2%%17441J,允许一个试件 的冲击吸收能量小于平均值,但不得小于29J.并进行-80%%DC的夏比(V型缺口)冲击试验,其冲击吸收能量平均值KV2%%17441J, 允许一个试件的冲击吸收能量小于平均值,但不得小于29J. 6. 设备的焊缝表面不得有咬边.对接接头应磨平焊缝余高.受压元件角形焊缝应圆滑过渡,过渡圆角%%1758mm. 内齐平接管内径边角处应倒圆R5~10. 7. 液位计接管安装允差按HG/T 20584-2011中规定. 8. 设备壳体上焊缝表面不允许有咬边.
907 | V22003-17022-1219 rev0.dwg | 1. 材料要求 1.1 设备壳体所用Q345R板材应符合GB/T 713-2014的要求. 1.2 设备所用16Mn锻件应符合NB/T 47008-2017的要求。 1.3 设备所用Q345R板材应逐张进行拉伸和-20%%dC的夏比(V型缺口)冲击试验,冲击吸收能量值KV%%1432%%144%%17541J， 允许有一个试样的冲击吸收能量低于41J,但不得低于29J; 焊缝和热影响区的试验要求同母材。 1.4 本设备所用16Mn锻件应进行-20%%DC的夏比(V型缺口)低温冲击试验，要求三个试样的平均冲击吸收能量 不小于41J。允许其中1个试样的冲击吸收能量低于41J，但不得低于29J. 1.5 本设备用Q345D钢管应符合GB/T 6479-2013的相关规定，钢管及其焊接接头并应进行-20%%DC 夏比(V型缺口)低温冲击试验。外径小于219mm的钢管沿钢管纵向取样，要求三个试样的平均冲击功不 小于40J。允许其中1个试样的冲击功值低于40J，但不得低于28J. 2. 加工制造 2.1 液位计接管法兰安装允差按HG/T 20584-2011《钢制化工容器制造技术要求》中的规定; 2.2 公称直径大于M36的螺柱和螺母应满足GB/T 150.4-2011中6.7.3的规定. 2.3 设备焊缝不得存在咬边，内平齐接管内径边角处应倒圆R5~10。 3. 无损检测 3.1 DN<250的接管与接管,接管与法兰对接接头按NB/T 47013.4-2015进行100%磁粉检测, 符合MT-Ⅰ级为合格.
908 | V22004-17022-1508 rev0.dwg | 1. 材料要求 1.1 本设备应符合《钢制低温压力容器技术规定》HG/T 20585-2011中4.0.2条的要求。 1.2 设备所用S30408板材应符合GB/T 24511-2009的规定,表面加工类型2B型. 1.3 设备所用S30408锻件应符合NB/T 47010-2017的要求. 1.4 设备所用S30408管材应满足GB/T 14976-2012的要求. 1.5 焊缝金属(包括焊缝接头和热影响区)应进行-196%%dC的夏比(V型缺口)低温冲击试验,3个试样的 冲击吸收能量算术平均值KV%%1432%%144%%17531J.允许一个试样的单个值小于31J，但不得小于27J. 2. 加工制造 2.1 液位计接管法兰安装允差按HG/T 20584-2011《钢制化工容器制造技术要求》中的规定; 2.2 本设备焊缝不得有咬边，设备A类焊接接头应制备产品焊接试件。试件的检验和评定应符合 NB/T 47016-2011的要求，合格指标同母材。 2.3 设备水压试验时，应控制水中氯离子含量不超过25毫克/升。 2.4 液压试验和气密性试验合格后，不锈钢表面清除污垢去油并作酸洗钝化处理,所形成的钝化膜进行 蓝点检查，无蓝点为合格。 3. 无损检测 3.1 DN<250的接管与接管,接管与法兰对接接头按NB/T 47013.5-2015进行100%渗透 检测, 符合PT-Ⅰ级为合格.
909 | 荣信项目标识.dwg
910 | 荣信项目标识.dwg