## Material
169
ID | Mtype | StandardID | Mstandard | Mname | M_g_cm3 | type | 最低冲击温度 | 标准冲击温度 | KV2 | 配套材料
0 | 板材 | 48 | GB/T 713.2-2023 | Q245R | 7.85 | CS | -20 | 0 | 34 | 39,92
1 | 板材 | 48 | GB/T 713.2-2023 | Q345R | 7.85 | CS | -20 | 0 | 41 | 48,94
2 | 板材 | 48 | GB/T 713.2-2023 | Q370R | 7.85 | CS | -20 | -20 | 47 | 49,95
3 | 板材 | 48 | GB/T 713.2-2023 | 18MnMoNbR | 7.85 | CS | -10 | 0 | 47 | 49,96
4 | 板材 | 48 | GB/T 713.2-2023 | 13MnNiMoR | 7.85 | CS | -20 | 0 | 47 | 49,95
5 | 板材 | 48 | GB/T 713.2-2023 | 15CrMoR | 7.85 | CS | -20 | 20 | 47 | 42,99
6 | 板材 | 48 | GB/T 713.2-2023 | 14Cr1MoR | 7.85 | CS | -20 | 20 | 47 | 43,100
7 | 板材 | 48 | GB/T 713.2-2023 | 12Cr2Mo1R | 7.85 | CS | -20 | 20 | 47 | 44,101
8 | 板材 | 48 | GB/T 713.2-2023 | 12Cr1Mo1VR | 7.85 | CS | -20 | -20 | 60 | 44,102
9 | 板材 | 49 | GB/T 713.3-2023 | 16MnDR | 7.85 | CS | -40 | -30 | 47 | 49,105
10 | 板材 | 49 | GB/T 713.3-2023 | 15MnNiDR | 7.85 | CS | -45 | -45 | 60 | 49,106
11 | 板材 | 49 | GB/T 713.3-2023 | 15MnNiNbDR | 7.85 | CS | -50 | -50 | 60 | 49,108
12 | 板材 | 49 | GB/T 713.3-2023 | 09MnNiDR | 7.85 | CS | -70 | -70 | 60 | 54,109
13 | 板材 | 49 | GB/T 713.3-2023 | 08Ni3DR | 7.85 | CS | -100 | -100 | 60 | 110
14 | 板材 | 49 | GB/T 713.3-2023 | 06Ni9DR | 7.89 | CS | -196 | -196 | 100
15 | 板材 | 33 | GB/T 713.6-2023 | 07MnMoVR | 7.85 | CS | -20 | -20 | 80
16 | 板材 | 33 | GB/T 713.6-2023 | 07MnNiVDR | 7.85 | CS | -40 | -40 | 80
17 | 板材 | 33 | GB/T 713.6-2023 | 07MnNiMoDR | 7.85 | CS | -50 | -50 | 80
18 | 板材 | 33 | GB/T 713.6-2023 | 12MnNiVR | 7.85 | CS | -20 | -20 | 80
19 | 板材 | 37 | GB/T 713.7-2023 | S11306 | 7.75 | SS
20 | 板材 | 37 | GB/T 713.7-2023 | S11348 | 7.75 | SS
21 | 板材 | 37 | GB/T 713.7-2023 | S11972 | 7.75 | SS
22 | 板材 | 37 | GB/T 713.7-2023 | S21953 | 7.7 | SS
23 | 板材 | 37 | GB/T 713.7-2023 | S22253 | 7.8 | SS |  |  |  | 76,122
24 | 板材 | 37 | GB/T 713.7-2023 | S22053 | 7.8 | SS |  |  |  | 77,123
25 | 板材 | 37 | GB/T 713.7-2023 | S30408 | 7.93 | SS |  |  |  | 57,111
26 | 板材 | 37 | GB/T 713.7-2023 | S30403 | 7.9 | SS |  |  |  | 59,112
27 | 板材 | 37 | GB/T 713.7-2023 | S30409 | 7.9 | SS |  |  |  | 74,113
28 | 板材 | 37 | GB/T 713.7-2023 | S31008 | 7.98 | SS |  |  |  | 73,114
29 | 板材 | 37 | GB/T 713.7-2023 | S31608 | 8 | SS |  |  |  | 63,115
30 | 板材 | 37 | GB/T 713.7-2023 | S31603 | 8 | SS |  |  |  | 65,116
31 | 板材 | 37 | GB/T 713.7-2023 | S31668 | 7.9 | SS |  |  |  | 67,117
32 | 板材 | 37 | GB/T 713.7-2023 | S31708 | 8 | SS |  |  |  | 69,118
33 | 板材 | 37 | GB/T 713.7-2023 | S31703 | 7.98 | SS |  |  |  | 71,118 |  |  | GB/T 6479-2013
34 | 板材 | 37 | GB/T 713.7-2023 | S32168 | 8 | SS |  |  |  | 61,119
35 | 板材 | 37 | GB/T 713.7-2023 | S39042 | 8 | SS |  |  |  | 120 |  |  | GB/T 14976-2012
36 | 管材 | 60 | GB/T 8163-2008 | 10 | 7.85 | CS | -10 |  | 31 |  | 输送流体用无缝钢管
37 | 管材 | 60 | GB/T 8163-2008 | 20 | 7.85 | CS | 0 |  | 31
38 | 管材 | 60 | GB/T 8163-2008 | Q345D | 7.85 | CS | -20 |  | 34
39 | 管材 | 76 | GB/T 9948-2013 | 10 | 7.85 | CS | -20 |  | 34
40 | 管材 | 76 | GB/T 9948-2013 | 20 | 7.85 | CS | 0 |  | 34 |  | 石油裂化用无缝钢管
41 | 管材 | 76 | GB/T 9948-2013 | 12CrMo | 7.85 | CS | -20 |  | 34
42 | 管材 | 76 | GB/T 9948-2013 | 15CrMo | 7.85 | CS | -20 |  | 34
43 | 管材 | 76 | GB/T 9948-2013 | 12Cr1Mo | 7.85 | CS | -20 |  | 40
44 | 管材 | 76 | GB/T 9948-2013 | 12Cr2Mo | 7.85 | CS | -20 |  | 40
45 | 管材 | 76 | GB/T 9948-2013 | 1Cr5Mo | 7.85 | CS | -20 |  | 34
46 | 管材 | 56 | GB/T 6479-2013 | 10 | 7.85 | CS | -20 |  | 34
47 | 管材 | 56 | GB/T 6479-2013 | 20 | 7.85 | CS | -20 |  | 34
48 | 管材 | 56 | GB/T 6479-2013 | Q345D | 7.85 | CS | -20 |  | 34 |  | 高压化肥设备用无缝钢管
49 | 管材 | 56 | GB/T 6479-2013 | Q345E | 7.85 | CS | -20 |  | 34
50 | 管材 | 55 | GB/T 5310-2008 | 12Cr1MoVG | 7.85 | CS | -20 |  | 40
51 | 管材 | 23 | GB/T 150.2-2024 | 08Cr2ALMo | 7.85 | CS
52 | 管材 | 23 | GB/T 150.2-2024 | 09CrCuSb | 7.85 | CS
53 | 管材 | 23 | GB/T 150.2-2024 | 09MnD | 7.85 | CS | -50 | -50 | 47
54 | 管材 | 23 | GB/T 150.2-2024 | 09MnNiD | 7.85 | CS | -70 | -70 | 47
55 | 管材 | 23 | GB/T 150.2-2024 | 12Cr2Mo1 | 7.85 | CS | -20 | 20 | 40
56 | 管材 | 17 | GB/T 13296-2023 | S30408 | 7.93 | SS
57 | 管材 | 20 | GB/T 14976-2012 | S30408 | 7.93 | SS
58 | 管材 | 17 | GB/T 13296-2023 | S30403 | 7.9 | SS
59 | 管材 | 20 | GB/T 14976-2012 | S30403 | 7.9 | SS
60 | 管材 | 17 | GB/T 13296-2023 | S32168 | 8 | SS
61 | 管材 | 20 | GB/T 14976-2012 | S32168 | 8 | SS
62 | 管材 | 17 | GB/T 13296-2023 | S31608 | 8 | SS
63 | 管材 | 20 | GB/T 14976-2012 | S31608 | 8 | SS
64 | 管材 | 17 | GB/T 13296-2023 | S31603 | 8 | SS
65 | 管材 | 20 | GB/T 14976-2012 | S31603 | 8 | SS
66 | 管材 | 17 | GB/T 13296-2023 | S31668 | 7.9 | SS
67 | 管材 | 20 | GB/T 14976-2012 | S31668 | 7.9 | SS
68 | 管材 | 17 | GB/T 13296-2023 | S31708 | 8 | SS
69 | 管材 | 20 | GB/T 14976-2012 | S31708 | 8 | SS
70 | 管材 | 17 | GB/T 13296-2023 | S31703 | 7.98 | SS
71 | 管材 | 20 | GB/T 14976-2012 | S31703 | 7.98 | SS
72 | 管材 | 17 | GB/T 13296-2023 | S31008 | 7.98 | SS
73 | 管材 | 20 | GB/T 14976-2012 | S31008 | 7.98 | SS
74 | 管材 | 17 | GB/T 13296-2023 | S30409 | 7.9 | SS
75 | 管材 | 35 | GB/T 21833-2008 | S21953 | 7.7 | SS
76 | 管材 | 35 | GB/T 21833-2008 | S22253 | 7.8 | SS
77 | 管材 | 35 | GB/T 21833-2008 | S22053 | 7.8 | SS
78 | 管材 | 35 | GB/T 21833-2008 | S25073 | 7.8 | SS
79 | 管材 | 16 | GB/T 12771-2008 | S30408 | 7.93 | SS
80 | 管材 | 16 | GB/T 12771-2008 | S30403 | 7.9 | SS
81 | 管材 | 16 | GB/T 12771-2008 | S31608 | 8 | SS
82 | 管材 | 16 | GB/T 12771-2008 | S31603 | 8 | SS
83 | 管材 | 16 | GB/T 12771-2008 | S32168 | 8 | SS
84 | 管材 | 38 | GB/T 24593-2018 | S30408 | 7.93 | SS
85 | 管材 | 38 | GB/T 24593-2018 | S30403 | 7.9 | SS
86 | 管材 | 38 | GB/T 24593-2018 | S31608 | 8 | SS
87 | 管材 | 38 | GB/T 24593-2018 | S31603 | 8 | SS
88 | 管材 | 38 | GB/T 24593-2018 | S32168 | 8 | SS
89 | 管材 | 34 | GB/T 21832-2008 | S21953 | 7.7 | SS
90 | 管材 | 34 | GB/T 21832-2008 | S22253 | 7.8 | SS
91 | 管材 | 34 | GB/T 21832-2008 | S22053 | 7.8 | SS
92 | 锻件 | 162 | NB/T 47008-2017 | 20 | 7.85 | CS | -20 | 0 | 34
93 | 锻件 | 162 | NB/T 47008-2017 | 35 | 7.85 | CS | -20 | 20 | 41 |  |  | NB/T 47008-2017
94 | 锻件 | 162 | NB/T 47008-2017 | 16Mn | 7.85 | CS | -20 | 0 | 41
95 | 锻件 | 162 | NB/T 47008-2017 | 20MnMo | 7.85 | CS | -20 | 0 | 47
96 | 锻件 | 162 | NB/T 47008-2017 | 20MnMoNb | 7.85 | CS | -20 | 0 | 47
97 | 锻件 | 162 | NB/T 47008-2017 | 20MnNiMo | 7.85 | CS | -20 | -20 | 47
98 | 锻件 | 162 | NB/T 47008-2017 | 35CrMo | 7.85 | CS | -20 | 0 | 41
99 | 锻件 | 162 | NB/T 47008-2017 | 15CrMo | 7.85 | CS | -20 | 20 | 47
100 | 锻件 | 162 | NB/T 47008-2017 | 14Cr1Mo | 7.85 | CS | -20 | 20 | 47
101 | 锻件 | 162 | NB/T 47008-2017 | 12Cr2Mo1 | 7.85 | CS | -20 | 20 | 47
102 | 锻件 | 162 | NB/T 47008-2017 | 12Cr1MoV | 7.85 | CS | -20 | 20 | 47
103 | 锻件 | 162 | NB/T 47008-2017 | 12Cr2Mo1V | 7.85 | CS | -20 | -20 | 60
104 | 锻件 | 162 | NB/T 47008-2017 | 12Cr3Mo1V | 7.85 | CS | -20 | -20 | 60
105 | 锻件 | 162 | NB/T 47008-2017 | 12Cr5Mo | 7.85 | CS | -20 | 20 | 47
106 | 锻件 | 163 | NB/T 47009-2017 | 16MnD | 7.85 | CS | -45 | -40 | 47
107 | 锻件 | 163 | NB/T 47009-2017 | 20MnMoD | 7.85 | CS | -40 | -30 | 60
108 | 锻件 | 163 | NB/T 47009-2017 | 08MnNiMoVD | 7.85 | CS | -40 | -40 | 80
109 | 锻件 | 163 | NB/T 47009-2017 | 10Ni3MoVD | 7.85 | CS | -50 | -50 | 80
110 | 锻件 | 163 | NB/T 47009-2017 | 09MnNiD | 7.85 | CS | -70 | -70 | 60
111 | 锻件 | 163 | NB/T 47009-2017 | 08Ni3D | 7.85 | CS | -100 | -100 | 60
112 | 锻件 | 164 | NB/T 47010-2017 | S30408 | 7.93 | SS
113 | 锻件 | 164 | NB/T 47010-2017 | S30403 | 7.9 | SS
114 | 锻件 | 164 | NB/T 47010-2017 | S30409 | 7.9 | SS
115 | 锻件 | 164 | NB/T 47010-2017 | S31008 | 7.98 | SS
116 | 锻件 | 164 | NB/T 47010-2017 | S31608 | 8 | SS
117 | 锻件 | 164 | NB/T 47010-2017 | S31603 | 8 | SS
118 | 锻件 | 164 | NB/T 47010-2017 | S31668 | 7.9 | SS
119 | 锻件 | 164 | NB/T 47010-2017 | S31703 | 7.98 | SS
120 | 锻件 | 164 | NB/T 47010-2017 | S32168 | 8 | SS
121 | 锻件 | 164 | NB/T 47010-2017 | S39042 | 8 | SS
122 | 锻件 | 164 | NB/T 47010-2017 | S21953 | 7.7 | SS
123 | 锻件 | 164 | NB/T 47010-2017 | S22253 | 7.8 | SS
124 | 锻件 | 164 | NB/T 47010-2017 | S22053 | 7.8 | SS | -20 | 0 | 41
125 | 螺柱 | 57 | GB/T 699-2015 | 20 | 7.85 | CS | 0 | 0 | 41
126 | 螺柱 | 57 | GB/T 699-2015 | 35 | 7.85 | CS | 0 | 0 | 41
127 | 螺柱 | 46 | GB/T 3077-2015 | 40MnB | 7.85 | CS | 0 | 0 | 41
128 | 螺柱 | 46 | GB/T 3077-2015 | 40MnVB | 7.85 | CS | 0 | 0 | 41
129 | 螺柱 | 46 | GB/T 3077-2015 | 40Cr | 7.85 | CS | -100 | 0 | 60
130 | 螺柱 | 46 | GB/T 3077-2015 | 30CrMoA | 7.85 | CS | -70 | 0 | 54
131 | 螺柱 | 46 | GB/T 3077-2015 | 35CrMoA | 7.85 | CS | -20 | 0 | 47
132 | 螺柱 | 46 | GB/T 3077-2015 | 35CrMoVA | 7.85 | CS | -20 | 0 | 47
133 | 螺柱 | 46 | GB/T 3077-2015 | 25Cr2MoVA | 7.85 | CS | -50 | 0 | 60
134 | 螺柱 | 46 | GB/T 3077-2015 | 40CrNiMoA | 7.85 | CS | -20 | 0 | 47
135 | 螺柱 | 13 | GB/T 1221-2007 | 1Cr5Mo | 7.85 | CS |  |  |  | 47,92
136 | 板材 | 47 | GB/T 3274-2017 | Q235A | 7.85 | CS |  |  |  | 47,92
137 | 板材 | 47 | GB/T 3274-2017 | Q235B | 7.85 | CS |  |  |  | 47,92
138 | 板材 | 47 | GB/T 3274-2017 | Q235C | 7.85 | CS | -10 | -10 | 55 | 42,99
142 | 板材 | 48 | GB/T 713.2-2023 | 12Cr2Mo1VR | 7.85 | CS | -20 | -20 | 60 | 44,102
143 | 镍及镍合金 | 250 | NB/T 4706-2015 | N5 | 8.89 | Ni
144 | 镍及镍合金 | 250 | NB/T 4706-2015 | N7 | 8.89 | Ni
145 | 镍及镍合金 | 250 | NB/T 4706-2015 | NCu30 | 8.83 | Ni
146 | 镍及镍合金 | 250 | NB/T 4706-2015 | NS1101 | 7.94 | Ni
147 | 镍及镍合金 | 250 | NB/T 4706-2015 | NS1102 | 7.94 | Ni
148 | 镍及镍合金 | 250 | NB/T 4706-2015 | NS1402 | 8.14 | Ni
149 | 镍及镍合金 | 250 | NB/T 4706-2015 | NS3102 | 8.42 | Ni
150 | 镍及镍合金 | 250 | NB/T 4706-2015 | NS3203 | 9.22 | Ni
151 | 镍及镍合金 | 250 | NB/T 4706-2015 | NS3304 | 8.87 | Ni
152 | 镍及镍合金 | 250 | NB/T 4706-2015 | NS3305 | 8.64 | Ni
153 | 镍及镍合金 | 250 | NB/T 4706-2015 | NS3311 | 8.8 | Ni
154 | 钛及钛合金 | 242 | GB/T 3621-2007 | TA1 | 4.5 | Ti
155 | 钛及钛合金 | 242 | GB/T 3621-2007 | TA2 | 4.5 | Ti
156 | 钛及钛合金 | 242 | GB/T 3621-2007 | TA3 | 4.5 | Ti
157 | 钛及钛合金 | 242 | GB/T 3621-2007 | TA9 | 4.55 | Ti
158 | 钛及钛合金 | 242 | GB/T 3621-2007 | TA10 | 4.56 | Ti
159 | 铜及铜合金 | 232 | GB/T 2040-2017 | T2 | 8.93 | Cu
160 | 铜及铜合金 | 232 | GB/T 2040-2017 | TU1 | 8.93 | Cu
161 | 铜及铜合金 | 232 | GB/T 2040-2017 | H68 | 8.53 | Cu
162 | 铜及铜合金 | 232 | GB/T 2040-2017 | H62 | 8.43 | Cu
163 | 铜及铜合金 | 232 | GB/T 2040-2017 | HSn62-1 | 8.45 | Cu
164 | 铜及铜合金 | 232 | GB/T 2040-2017 | QSn6.5-0.1 | 8.8 | Cu
165 | 铜及铜合金 | 232 | GB/T 2040-2017 | QA19-2 | 7.6 | Cu
166 | 铜及铜合金 | 232 | GB/T 2040-2017 | B19 | 8.9 | Cu
167 | 铜及铜合金 | 232 | GB/T 2040-2017 | BFe10-1-1 | 8.9 | Cu
168 | 铜及铜合金 | 232 | GB/T 2040-2017 | BFe30-1-2 | 8.9 | Cu
169 | 锆材 | 165 | NB/T 47011-2010 | Zr-1 | 6.48 | Zr
170 | 锆材 | 165 | NB/T 47011-2010 | Zr-3 | 6.48 | Zr
171 | 锆材 | 165 | NB/T 47011-2010 | Zr-5 | 6.84 | Zr

## SMaterial
85
ID | Mtype | StandardID | Mstandard | Mname | M_g_cm3 | type
1 | 不锈钢复合 |  |  | S11306 | 7.75 | SS
2 | 不锈钢复合 |  |  | S11348 | 7.75 | SS
3 | 不锈钢复合 |  |  | S11972 | 7.75 | SS
4 | 不锈钢复合 |  |  | S21953 | 7.7 | SS
5 | 不锈钢复合 |  |  | S22253 | 7.8 | SS
6 | 不锈钢复合 |  |  | S22053 | 7.8 | SS
7 | 不锈钢复合 |  |  | S30408 | 7.93 | SS
8 | 不锈钢复合 |  |  | S30403 | 7.9 | SS
9 | 不锈钢复合 |  |  | S30409 | 7.9 | SS
10 | 不锈钢复合 |  |  | S31008 | 7.98 | SS
11 | 不锈钢复合 |  |  | S31608 | 8 | SS
12 | 不锈钢复合 |  |  | S31603 | 8 | SS
13 | 不锈钢复合 |  |  | S31668 | 7.9 | SS
14 | 不锈钢复合 |  |  | S31708 | 8 | SS
15 | 不锈钢复合 |  |  | S31703 | 7.98 | SS
16 | 不锈钢复合 |  |  | S32168 | 8 | SS
17 | 不锈钢复合 |  |  | S39042 | 8 | SS
18 | 不锈钢堆焊 |  |  | S30408 | 7.93 | SS
19 | 不锈钢堆焊 |  |  | S30403 | 7.9 | SS
20 | 不锈钢堆焊 |  |  | S30409 | 7.9 | SS
21 | 不锈钢堆焊 |  |  | S31008 | 7.98 | SS
22 | 不锈钢堆焊 |  |  | S31608 | 8 | SS
23 | 不锈钢堆焊 |  |  | S31603 | 8 | SS
24 | 不锈钢堆焊 |  |  | S31668 | 7.9 | SS
25 | 不锈钢堆焊 |  |  | S31703 | 7.98 | SS
26 | 不锈钢堆焊 |  |  | S32168 | 8 | SS
27 | 不锈钢堆焊 |  |  | S39042 | 8 | SS
28 | 不锈钢堆焊 |  |  | S21953 | 7.7 | SS
29 | 不锈钢堆焊 |  |  | S22253 | 7.8 | SS
30 | 不锈钢堆焊 |  |  | S22053 | 7.8 | SS
31 | 镍及镍合金复合 |  |  | N5 | 8.89 | Ni
32 | 镍及镍合金复合 |  |  | N7 | 8.89 | Ni
33 | 镍及镍合金复合 |  |  | NCu30 | 8.83 | Ni
34 | 镍及镍合金复合 |  |  | NS1101 | 7.94 | Ni
35 | 镍及镍合金复合 |  |  | NS1102 | 7.94 | Ni
36 | 镍及镍合金复合 |  |  | NS1402 | 8.14 | Ni
37 | 镍及镍合金复合 |  |  | NS3102 | 8.42 | Ni
38 | 镍及镍合金复合 |  |  | NS3203 | 9.22 | Ni
39 | 镍及镍合金复合 |  |  | NS3304 | 8.87 | Ni
40 | 镍及镍合金复合 |  |  | NS3305 | 8.64 | Ni
41 | 镍及镍合金复合 |  |  | NS3311 | 8.8 | Ni
42 | 钛及钛合金复合 |  |  | TA1 | 4.5 | Ti
43 | 钛及钛合金复合 |  |  | TA2 | 4.5 | Ti
44 | 钛及钛合金复合 |  |  | TA3 | 4.5 | Ti
45 | 钛及钛合金复合 |  |  | TA9 | 4.55 | Ti
46 | 钛及钛合金复合 |  |  | TA10 | 4.56 | Ti
47 | 铜及铜合金复合 |  |  | T2 | 8.93 | Cu
48 | 铜及铜合金复合 |  |  | TU1 | 8.93 | Cu
49 | 铜及铜合金复合 |  |  | H68 | 8.53 | Cu
50 | 铜及铜合金复合 |  |  | H62 | 8.43 | Cu
51 | 铜及铜合金复合 |  |  | HSn62-1 | 8.45 | Cu
52 | 铜及铜合金复合 |  |  | QSn6.5-0.1 | 8.8 | Cu
53 | 铜及铜合金复合 |  |  | QA19-2 | 7.6 | Cu
54 | 铜及铜合金复合 |  |  | B19 | 8.9 | Cu
55 | 铜及铜合金复合 |  |  | BFe10-1-1 | 8.9 | Cu
56 | 铜及铜合金复合 |  |  | BFe30-1-2 | 8.9 | Cu
57 | 锆材复合 |  |  | Zr-1 | 6.48 | Zr
58 | 锆材复合 |  |  | Zr-3 | 6.48 | Zr
59 | 锆材复合 |  |  | Zr-5 | 6.84 | Zr
60 | 衬环 |  |  | S30408 | 7.93 | SS
61 | 衬环 |  |  | S30403 | 7.9 | SS
62 | 衬环 |  |  | S30409 | 7.9 | SS
63 | 衬环 |  |  | S31608 | 8 | SS
64 | 衬环 |  |  | S31603 | 8 | SS
65 | 衬环 |  |  | S31668 | 7.9 | SS
66 | 衬环 |  |  | S32168 | 7.98 | SS
67 | 衬环 |  |  | S39042 | 8 | SS
68 | 衬环 |  |  | TA1 | 4.5 | Ti
69 | 衬环 |  |  | TA2 | 4.5 | Ti
70 | 衬环 |  |  | TA3 | 4.5 | Ti
71 | 衬环 |  |  | TA9 | 4.55 | Ti
72 | 衬环 |  |  | TA10 | 4.56 | Ti
73 | 垫板 |  |  | S30408 | 7.93 | SS
74 | 垫板 |  |  | S30403 | 7.9 | SS
75 | 垫板 |  |  | S30409 | 7.9 | SS
76 | 垫板 |  |  | S31608 | 8 | SS
77 | 垫板 |  |  | S31603 | 8 | SS
78 | 垫板 |  |  | S31668 | 7.9 | SS
79 | 垫板 |  |  | S32168 | 7.98 | SS
80 | 垫板 |  |  | S39042 | 8 | SS
81 | 垫板 |  |  | TA1 | 4.5 | Ti
82 | 垫板 |  |  | TA2 | 4.5 | Ti
83 | 垫板 |  |  | TA3 | 4.5 | Ti
84 | 垫板 |  |  | TA9 | 4.55 | Ti
85 | 垫板 |  |  | TA10 | 4.56 | Ti

## Standard
251 |  | 注：ID号码不能更改了 | 设计制造与检验标准
1 | GB 4053.1-2009 | 固定式钢梯及平台安全要求 第1部分 钢直梯 | 231
2 | GB 4053.2-2009 | 固定式钢梯及平台安全要求 第2部分 钢斜梯 | 21
3 | GB 4053.3-2009 | 固定式钢梯及平台安全要求 第3部分：工业防护栏杆及钢平台 | 27
4 | GB 50009-2012 | 建筑结构荷载规范 | 209
5 | GB 50011-2010 | 建筑抗震设计规范 | 210
6 | GB 50017-2003 | 钢结构设计规范 | 14
7 | GB 50094-2010 | 球形储罐施工规范 | 148
8 | GB 6178-1986 | 1型六角开槽螺母--A和B级 | 51
9 | GB 6181-1986 | 六角开槽薄螺母--A和B级 | 52
10 | GB/T 1031-2009 | 产品几何技术规范(GPS) 表面结构 轮廓法 表面粗糙度参数及其数值 | 160
11 | GB/T 1184-1996 | 形状和位置公差未注公差值 | 161
12 | GB/T 1220-2007 | 不锈钢棒 | 150
13 | GB/T 1221-2007 | 耐热钢棒 | 152
14 | GB/T 12337-2014 | 钢制球形储罐 | 153
15 | GB/T 12459-2017 | 钢制对焊管件 类型与参数 | 154
16 | GB/T 12771-2008 | 流体输送用不锈钢焊接钢管 | 165
17 | GB/T 13296-2023 | 锅炉、热交换器用不锈钢无缝钢管 | 181
18 | GB/T 13401-2017 | 钢制对焊管件 技术规范 | 85
19 | GB/T 14975-2012 | 结构用不锈钢无缝钢管 | 86
20 | GB/T 14976-2012 | 流体输送用不锈钢无缝钢管 | 22
21 | GB/T 150.1~4-2024 | 压力容器 | 23
22 | GB/T 150.1-2024 | 压力容器 第1部分：通用要求 | 25
23 | GB/T 150.2-2024 | 压力容器 第2部分：材料 | 26
25 | GB/T 150.3-2024 | 压力容器 第3部分：设计 | 216
26 | GB/T 150.4-2024 | 压力容器 第4部分：制造、检验和验收 | 218
27 | GB/T 151-2014 | 热交换器 | 107
28 | GB/T 1527-2006 | 铜及铜合金拉制管 | 106
29 | GB/T 1591-2008 | 低合金高强度结构钢 | 108
30 | GB/T 16749-2018 | 压力容器波形膨胀节 | 221
31 | GB/T 17261-2011 | 钢制球形储罐型式与基本参数 | 222
32 | GB/T 1804-2000 | 一般公差 未注公差的线性和角度尺寸的公差 | 224
33 | GB/T 713.6-2023 | 承压设备用钢板和钢带：第6部 调质高强度钢 | 225
34 | GB/T 21832-2008 | 奥氏体-铁素体型双相不锈钢焊接钢管 | 226
35 | GB/T 21833-2008 | 奥氏体-铁素体型双相不锈钢无缝钢管 | 227
36 | GB/T 713.4-2023 | 承压设备用钢板和钢带：第4部 规定低温性能的镍合金钢 | 228
37 | GB/T 713.7-2023 | 承压设备用钢板和钢带：第7部 不锈钢和耐热钢 | 230
38 | GB/T 24593-2018 | 锅炉和热交换器用奥氏体不锈钢焊接钢管 | 81
39 | GB/T 25198-2010 | 压力容器封头 | 82
40 | GB/T 26283-2010 | 锆及锆合金无缝管材 | 83
41 | GB/T 29463.1-2012 | 管壳式热交换器用垫片第1部分：金属包垫片 | 84
42 | GB/T 29463.2-2012 | 管壳式热交换器用垫片第2部分：缠绕式垫片 | 255
43 | GB/T 29463.3-2012 | 管壳式热交换器用垫片第3部分：非金属软垫片
44 | GB/T 29465-2012 | 浮头式热交换器用外头盖侧法兰
45 | GB/T 30579-2014 | 承压设备损伤模式识别
46 | GB/T 3077-2015 | 合金结构钢
47 | GB/T 3274-2017 | 碳素结构钢和低合金结构钢热轧钢板和钢带
48 | GB/T 713.2-2023 | 承压设备用钢板和钢带：第2部 分规定温度性能的非合金钢和合金钢
49 | GB/T 713.3-2023 | 承压设备用钢板和钢带：第3部 规定低温性能的低合金钢
50 | GB/T 3625-2007 | 换热器及冷凝器用钛及钛合金管
51 | GB/T 50128-2014 | 立式圆筒形钢制焊接储罐施工规范
52 | GB/T 50341-2014 | 立式圆筒形钢制焊接油罐设计规范
53 | GB/T 50938-2013 | 石油化工钢制低温储罐技术规范
54 | GB/T 51094-2015 | 工业企业湿式气柜技术规范
55 | GB/T 5310-2008 | 高压锅炉用无缝钢管
56 | GB/T 6479-2013 | 高压化肥设备用无缝钢管
57 | GB/T 699-2015 | 优质碳素结构钢
58 | GB/T 700-2006 | 碳素结构钢
59 | GB/T 713.5-2023 | 承压设备用钢板和钢带：第5部 规定低温性能的高锰钢
60 | GB/T 8163-2008 | 输送流体用无缝钢管
61 | GB/T 8165-2008 | 不锈复合钢板和钢带
62 | GB/T 9019-2015 | 压力容器公称直径
63 | GB/T 9112-2010 | 钢制管法兰 型式与参数
64 | GB/T 9113-2010 | 整体钢制管法兰
65 | GB/T 9114-2010 | 带颈螺纹钢制管法兰
66 | GB/T 9115-2010 | 对焊钢制管法兰
67 | GB/T 9116-2010 | 带颈平焊钢制管法兰
68 | GB/T 9117-2010 | 带颈承插焊钢制管法兰
69 | GB/T 9118-2010 | 对焊环带颈松套钢制管法兰
70 | GB/T 9119-2010 | 板式平焊钢制管法兰
71 | GB/T 9120-2010 | 对焊环板式松套钢制管法兰
72 | GB/T 9121-2010 | 平焊板式松套钢制管法兰
73 | GB/T 9122-2010 | 翻边环板式松套钢制管法兰
74 | GB/T 9123-2010 | 钢制管法兰盖
75 | GB/T 9124-2010 | 钢制管法兰 技术条件
76 | GB/T 9948-2013 | 石油裂化用无缝钢管
77 | HG 20652-1998 | 塔器设计技术规定
78 | HG 21505-1992 | 组合式视镜
79 | HG/T 20553-2011 | 化工配管用无缝及焊接钢管尺寸选用系列
80 | HG/T 20569-2013 | 机械搅拌设备
81 | HG/T 20580-2020 | 钢制化工容器设计基础规范
82 | HG/T 20581-2020 | 钢制化工容器材料选用规范
83 | HG/T 20582-2020 | 钢制化工容器强度计算规范
84 | HG/T 20583-2020 | 钢制化工容器结构设计规范
85 | HG/T 20584-2020 | 钢制化工容器制造技术规范
86 | HG/T 20585-2020 | 钢制低温压力容器技术规范
87 | HG/T 20592-2009 | 钢制管法兰（PN系列）
88 | HG/T 20606-2009 | 钢制管法兰用非金属平垫片（PN系列）
89 | HG/T 20607-2009 | 钢制管法兰用聚四氟乙烯包覆垫片（PN系列）
90 | HG/T 20609-2009 | 钢制管法兰用金属包覆垫片（PN系列）
91 | HG/T 20610-2009 | 钢制管法兰用缠绕式垫片（PN系列）
92 | HG/T 20611-2009 | 钢制管法兰用具有覆盖层的齿形组合垫片（PN系列）
93 | HG/T 20612-2009 | 钢制管法兰用金属环形垫（PN系列）
94 | HG/T 20613-2009 | 钢制管法兰用紧固件（PN系列）
95 | HG/T 20614-2009 | 钢制管法兰、垫片、紧固件选配规定（PN系列）
96 | HG/T 20615-2009 | 钢制管法兰（Class系列）
97 | HG/T 20623-2009 | 大直径钢制管法兰（Class系列）
98 | HG/T 20627-2009 | 钢制管法兰用非金属平垫片（Class系列）
99 | HG/T 20628-2009 | 钢制管法兰用聚四氟乙烯包覆垫片（Class系列）
100 | HG/T 20630-2009 | 钢制管法兰用金属包覆垫片（Class系列）
101 | HG/T 20631-2009 | 钢制管法兰用缠绕式垫片（Class系列）
102 | HG/T 20632-2009 | 钢制管法兰用具有覆盖层的齿形组合垫片（Class系列）
103 | HG/T 20633-2009 | 钢制管法兰用金属环形垫（Class系列）
104 | HG/T 20635-2009 | 钢制管法兰、垫片、紧固件选配规定（Class系列）
105 | HG/T 20660-2017 | 压力容器中化学介质毒性危害和爆炸危险程度分类
106 | HG/T 20677-2013 | 橡胶衬里化工设备设计规范
107 | HG/T 20678-2000 | 衬里钢壳设计技术规定
108 | HG/T 20696-1999 | 玻璃钢化工设备设计规定
109 | HG/T 21514-2014 | 钢制人孔和手孔的类型与技术条件
110 | HG/T 21515-2014 | 常压人孔
111 | HG/T 21516-2014 | 回转盖板式平焊法兰人孔
112 | HG/T 21517-2014 | 回转盖带颈平焊法兰人孔
113 | HG/T 21518-2014 | 回转盖带颈对焊法兰人孔
114 | HG/T 21519-2014 | 垂直吊盖板式平焊法兰人孔
115 | HG/T 21520-2014 | 垂直吊盖带颈平焊法兰人孔
116 | HG/T 21521-2014 | 垂直吊盖带颈对焊法兰人孔
117 | HG/T 21522-2014 | 水平吊盖板式平焊法兰人孔
118 | HG/T 21523-2014 | 水平吊盖带颈平焊法兰人孔
119 | HG/T 21524-2014 | 水平吊盖带颈对焊法兰人孔
120 | HG/T 21525-2014 | 常压旋柄快开人孔
121 | HG/T 21526-2014 | 椭圆形回转盖快开人孔
122 | HG/T 21527-2014 | 回转拱盖快开人孔
123 | HG/T 21528-2014 | 常压手孔
124 | HG/T 21529-2014 | 板式平焊法兰手孔
125 | HG/T 21530-2014 | 带颈平焊法兰手孔
126 | HG/T 21531-2014 | 带颈对焊法兰手孔
127 | HG/T 21532-2014 | 回转盖带颈对焊法兰手孔
128 | HG/T 21533-2014 | 常压快开手孔
129 | HG/T 21534-2014 | 旋柄快开手孔
130 | HG/T 21535-2014 | 回转盖快开手孔
131 | HG/T 21543-2009 | 圆形塔平台通用图
132 | HG/T 21559.1-2013 | 不锈钢网孔板波纹填料工程技术规范
133 | HG/T 21559.2-2005 | 不锈钢孔板波纹填料
134 | HG/T 21559.3-2005 | 不锈钢丝网波纹填料
135 | HG/T 21574-2008 | 化工设备吊耳及工程技术要求
136 | HG/T 21575-1994 | 带灯视镜
137 | HG/T 21594-2014 | 衬不锈钢人、手孔分类与技术条件
138 | HG/T 21596-2014 | 回转盖衬不锈钢人孔
139 | HG/T 21597-2014 | 回转拱盖快开衬不锈钢人孔
140 | HG/T 21598-2014 | 水平吊盖衬不锈钢人孔
141 | HG/T 21599-2014 | 垂直吊盖衬不锈钢人孔
142 | HG/T 21600-2014 | 椭圆快开衬不锈钢人孔
143 | HG/T 21602-2014 | 平盖衬不锈钢手孔
144 | HG/T 21603-2014 | 回转盖快开衬不锈钢手孔
145 | HG/T 21604-2014 | 旋柄快开衬不锈钢手孔
146 | HG/T 21639-2005 | 塔顶吊柱
147 | HG/T20634-2009 | 钢制管法兰用紧固件（Class系列）
148 | GB/T 4732.1~6-2024 | 压力容器分析设计
149 | JB/T 4711-2003 | 压力容器涂敷与运输包装
150 | JB/T 4734-2002 | 铝制焊接容器
151 | JB/T 4736-2002 | 补强圈
152 | JB/T 4745-2002 | 钛制焊接容器
153 | JB/T 4755-2006 | 铜制压力容器
154 | JB/T 4756-2006 | 镍及镍合金制压力容器
155 | NB/T 47001-2009 | 钢制液化石油气卧式储罐型式与基本参数
156 | NB/T 47002.1-2009 | 压力容器用爆炸焊接复合板 第1部分：不锈钢-钢复合板
157 | NB/T 47002.2-2009 | 压力容器用爆炸焊接复合板 第2部分：镍-钢复合板
158 | NB/T 47002.3-2009 | 压力容器用爆炸焊接复合板 第3部分：钛-钢复合板
159 | NB/T 47002.4-2009 | 压力容器用爆炸焊接复合板 第4部分：铜-钢复合板
160 | NB/T 47003.1-2009 | 钢制焊接常压容器
161 | NB/T 47003.2-2009 | 固体料仓
162 | NB/T 47008-2017 | 承压设备用碳素钢和合金钢锻件
163 | NB/T 47009-2017 | 低温承压设备用低合金钢锻件
164 | NB/T 47010-2017 | 承压设备用不锈钢和耐热钢锻件
165 | NB/T 47011-2010 | 锆制压力容器
166 | NB/T 47013.10-2015 | 承压设备无损检测 第10部分：衍射时差法超声检测
167 | NB/T 47013.11-2015 | 承压设备无损检测 第11部分：X射线数字成像检测
168 | NB/T 47013.1-2015 | 承压设备无损检测 第1部分:通用要求
169 | NB/T 47013.12-2015 | 承压设备无损检测 第12部分：漏磁检测
170 | NB/T 47013.13-2015 | 承压设备无损检测 第13部分：脉冲涡流检测
171 | NB/T 47013.14-2015 | 承压设备无损检测 第14部分：X射线计算机辅助成像检测
172 | NB/T 47013.2-2015 | 承压设备无损检测 第2部分:射线检测
173 | NB/T 47013.3-2015 | 承压设备无损检测 第3部分:超声检测
174 | NB/T 47013.4-2015 | 承压设备无损检测 第4部分:磁粉检测
175 | NB/T 47013.5-2015 | 承压设备无损检测 第5部分:渗透检测
176 | NB/T 47013.6-2015 | 承压设备无损检测 第6部分:涡流检测
177 | NB/T 47013.7-2012 | 承压设备无损检测 第7部分：目视检测
178 | NB/T 47013.8-2012 | 承压设备无损检测 第8部分：泄漏检测
179 | NB/T 47013.9-2012 | 承压设备无损检测 第9部分：声发射检测
180 | NB/T 47014-2011 | 压力容器焊接工艺评定
181 | NB/T 47015-2011 | 压力容器焊接规程
182 | NB/T 47016-2011 | 承压设备产品焊接试件的力学性能检验
183 | NB/T 47017-2011 | 压力容器视镜
184 | NB/T 47018.1-2017 | 承压设备用焊接材料订货技术条件第1部分：采购通则
185 | NB/T 47018.2-2017 | 承压设备用焊接材料订货技术条件第2部分：钢焊条
186 | NB/T 47018.3-2017 | 承压设备用焊接材料订货技术条件第3部分：气体保护电弧焊钢焊丝和填充丝
187 | NB/T 47018.4-2017 | 承压设备用焊接材料订货技术条件第4部分：埋弧焊钢焊丝和焊剂
188 | NB/T 47018.5-2017 | 承压设备用焊接材料订货技术条件第5部分：堆焊用不锈钢焊带和焊剂
189 | NB/T 47018.6-2017 | 承压设备用焊接材料订货技术条件第6部分：铝及铝合金焊丝和填充丝
190 | NB/T 47018.7-2017 | 承压设备用焊接材料订货技术条件第7部分：钛及钛合金焊丝和填充丝
191 | NB/T 47019.1-2011 | 锅炉、热交换器用管定货技术条件 第1部分：通则
192 | NB/T 47019.2-2011 | 锅炉、热交换器用管定货技术条件 第2部分：规定室温性能的非合金钢和合金钢
193 | NB/T 47019.3-2011 | 锅炉、热交换器用管定货技术条件 第3部分：规定高温性能的非合金钢和合金钢
194 | NB/T 47019.4-2011 | 锅炉、热交换器用管定货技术条件 第4部分：低温用低合金钢
195 | NB/T 47019.5-2011 | 锅炉、热交换器用管定货技术条件 第5部分：不锈钢
196 | NB/T 47019.6-2011 | 锅炉、热交换器用管定货技术条件 第6部分：铁素体/奥氏体型双相不锈钢
197 | NB/T 47019.7-2011 | 锅炉、热交换器用管定货技术条件 第7部分：有色金属 铜和铜合金
198 | NB/T 47019.8-2011 | 锅炉、热交换器用管定货技术条件 第8部分：有色金属 钛和钛合金
199 | NB/T 47020-2012 | 压力容器法兰分类与技术条件
200 | NB/T 47021-2012 | 甲型平焊法兰
201 | NB/T 47022-2012 | 乙型平焊法兰
202 | NB/T 47023-2012 | 长颈对焊法兰
203 | NB/T 47024-2012 | 非金属软垫片
204 | NB/T 47025-2012 | 缠绕垫片
205 | NB/T 47026-2012 | 金属包垫片
206 | NB/T 47027-2012 | 压力容器法兰用紧固件
207 | NB/T 47028-2012 | 压力容器用镍及镍合金锻件
208 | NB/T 47029-2012 | 压力容器用铝及铝合金锻件
209 | NB/T 47041-2014 | 塔式容器
210 | NB/T 47042-2014 | 卧式容器
211 | NB/T 47065.1-2018 | 容器支座 第1部分：鞍式支座
212 | NB/T 47065.2-2018 | 容器支座 第2部分：腿式支座
213 | NB/T 47065.3-2018 | 容器支座 第3部分：耳式支座
214 | NB/T 47065.4-2018 | 容器支座 第4部分：支承式支座
215 | NB/T 47065.5-2018 | 容器支座 第5部分：刚性环支撑
216 | SH 3078-1996 | 立式圆筒形钢制和铝制料仓设计规范
217 | SH/T 3030-2009 | 石油化工塔型设备基础设计规范
218 | SH/T 3074-2007 | 石油化工钢制压力容器
219 | SH/T 3075-2009 | 石油化工钢制压力容器材料选用规范
220 | SH/T 3088-2012 | 石油化工塔盘设计规范
221 | SH/T 3098-2011 | 石油化工塔器设计规范
222 | SH/T 3167-2012 | 钢制焊接低压储罐
223 | SH/T 3408-2012 | 石油化工钢制对焊管件
224 | SH/T 3520-2015 | 石油化工铬钼焊接规范
225 | SH/T 3523-2009 | 石油化工铬镍不锈钢、铁镍合金和镍合金焊接规程
226 | SH/T 3524-2009 | 石油化工静设备现场组焊技术规程
227 | SH/T 3525-2015 | 石油化工低温钢焊接规程
228 | SH/T 3526-2015 | 石油化工异种钢焊接规程
229 | SH/T 3527-2009 | 石油化工不锈钢复合钢焊接规程
230 | SH/T 3537-2009 | 立式圆筒形低温储罐施工技术规程
231 | TSG 21-2016 | 固定式压力容器安全技术监察规程(含修改单)
232 | GB/T 2040-2017 | 铜及铜合金板材
234 | GB/T 17791-2017 | 空调与制冷设备用铜及铜合金无缝管
235 | GB/T 8890-2015 | 热交换器用铜合金无缝管
236 | GB/T 1527-2017 | 容器用铜及铜合金拉制无缝管
237 | GB/T 1528-1997 | 容器用铜及铜合金挤制无缝管
238 | GB/T 1176-2013 | 铸造铜及铜合金
239 | GB/T 4423-2020 | 铜及铜合金拉制棒
240 | GB/T 13808-1992 | 铜及铜合金挤制棒
242 | GB/T 3621-2007 | 钛及钛合金板材
243 | GB/T 14845-2007 | 板式换热器用钛板
244 | GB/T 3624-2010 | 钛及钛合金无缝管
245 | GB/T 3625-2007 | 换热器及冷凝器用钛及钛合金管
246 | GB/T 2965-2007 | 钛及钛合金棒材
247 | GB/T 16598-2013 | 钛及钛合金饼和环
248 | GB/T 6614-2014 | 钛及钛合金铸件
250 | NB/T 4706-2015 | 承压设备用镍及镍合金板
251 | NB/T 4747-2015 | 承压设备用镍及镍合金无缝管
252 | GB/T 15008-2008 | 耐蚀合金棒
253 | GB/T 15009-1994 | 耐蚀合金热轧板
254 | GB/T 4435-2010 | 镍及镍合金棒
255 | SH/T 3119-2016 | 石油化工钢制套管换热器技术规范

## Standard (old1)
251 |  | 注：ID号码不能更改了 | 设计制造与检验标准
1 | GB 4053.1-2009 | 固定式钢梯及平台安全要求 第1部分 钢直梯 | 231
2 | GB 4053.2-2009 | 固定式钢梯及平台安全要求 第2部分 钢斜梯 | 21
3 | GB 4053.3-2009 | 固定式钢梯及平台安全要求 第3部分：工业防护栏杆及钢平台 | 27
4 | GB 50009-2012 | 建筑结构荷载规范 | 209
5 | GB 50011-2010 | 建筑抗震设计规范 | 210
6 | GB 50017-2003 | 钢结构设计规范 | 14
7 | GB 50094-2010 | 球形储罐施工规范 | 148
8 | GB 6178-1986 | 1型六角开槽螺母--A和B级 | 51
9 | GB 6181-1986 | 六角开槽薄螺母--A和B级 | 52
10 | GB/T 1031-2009 | 产品几何技术规范(GPS) 表面结构 轮廓法 表面粗糙度参数及其数值 | 160
11 | GB/T 1184-1996 | 形状和位置公差未注公差值 | 161
12 | GB/T 1220-2007 | 不锈钢棒 | 150
13 | GB/T 1221-2007 | 耐热钢棒 | 152
14 | GB/T 12337-2014 | 钢制球形储罐 | 153
15 | GB/T 12459-2017 | 钢制对焊管件 类型与参数 | 154
16 | GB/T 12771-2008 | 流体输送用不锈钢焊接钢管 | 165
17 | GB/T 13296-2013 | 锅炉、热交换器用不锈钢无缝钢管 | 181
18 | GB/T 13401-2017 | 钢制对焊管件 技术规范 | 85
19 | GB/T 14975-2012 | 结构用不锈钢无缝钢管 | 86
20 | GB/T 14976-2012 | 流体输送用不锈钢无缝钢管 | 22
21 | GB/T 150.1~4-2011 | 压力容器 | 23
22 | GB/T 150.1-2011 | 压力容器 第1部分：通用要求 | 25
23 | GB/T 150.2-2011 | 压力容器 第2部分：材料 | 26
25 | GB/T 150.3-2011 | 压力容器 第3部分：设计 | 216
26 | GB/T 150.4-2011 | 压力容器 第4部分：制造、检验和验收 | 218
27 | GB/T 151-2014 | 热交换器 | 107
28 | GB/T 1527-2006 | 铜及铜合金拉制管 | 106
29 | GB/T 1591-2008 | 低合金高强度结构钢 | 108
30 | GB/T 16749-2018 | 压力容器波形膨胀节 | 221
31 | GB/T 17261-2011 | 钢制球形储罐型式与基本参数 | 222
32 | GB/T 1804-2000 | 一般公差 未注公差的线性和角度尺寸的公差 | 224
33 | GB/T 713.6-2023 | 承压设备用钢板和钢带：第6部 调质高强度钢 | 225
34 | GB/T 21832-2008 | 奥氏体-铁素体型双相不锈钢焊接钢管 | 226
35 | GB/T 21833-2008 | 奥氏体-铁素体型双相不锈钢无缝钢管 | 227
36 | GB/T 713.4-2023 | 承压设备用钢板和钢带：第4部 规定低温性能的镍合金钢 | 228
37 | GB/T 713.7-2023 | 承压设备用钢板和钢带：第7部 不锈钢和耐热钢 | 230
38 | GB/T 24593-2018 | 锅炉和热交换器用奥氏体不锈钢焊接钢管 | 81
39 | GB/T 25198-2010 | 压力容器封头 | 82
40 | GB/T 26283-2010 | 锆及锆合金无缝管材 | 83
41 | GB/T 29463.1-2012 | 管壳式热交换器用垫片第1部分：金属包垫片 | 84
42 | GB/T 29463.2-2012 | 管壳式热交换器用垫片第2部分：缠绕式垫片 | 255
43 | GB/T 29463.3-2012 | 管壳式热交换器用垫片第3部分：非金属软垫片
44 | GB/T 29465-2012 | 浮头式热交换器用外头盖侧法兰
45 | GB/T 30579-2014 | 承压设备损伤模式识别
46 | GB/T 3077-2015 | 合金结构钢
47 | GB/T 3274-2017 | 碳素结构钢和低合金结构钢热轧钢板和钢带
48 | GB/T 713.2-2023 | 承压设备用钢板和钢带：第2部 分规定温度性能的非合金钢和合金钢
49 | GB/T 713.3-2023 | 承压设备用钢板和钢带：第3部 规定低温性能的低合金钢
50 | GB/T 3625-2007 | 换热器及冷凝器用钛及钛合金管
51 | GB/T 50128-2014 | 立式圆筒形钢制焊接储罐施工规范
52 | GB/T 50341-2014 | 立式圆筒形钢制焊接油罐设计规范
53 | GB/T 50938-2013 | 石油化工钢制低温储罐技术规范
54 | GB/T 51094-2015 | 工业企业湿式气柜技术规范
55 | GB/T 5310-2008 | 高压锅炉用无缝钢管
56 | GB/T 6479-2013 | 高压化肥设备用无缝钢管
57 | GB/T 699-2015 | 优质碳素结构钢
58 | GB/T 700-2006 | 碳素结构钢
59 | GB/T 713.5-2023 | 承压设备用钢板和钢带：第5部 规定低温性能的高锰钢
60 | GB/T 8163-2008 | 输送流体用无缝钢管
61 | GB/T 8165-2008 | 不锈复合钢板和钢带
62 | GB/T 9019-2015 | 压力容器公称直径
63 | GB/T 9112-2010 | 钢制管法兰 型式与参数
64 | GB/T 9113-2010 | 整体钢制管法兰
65 | GB/T 9114-2010 | 带颈螺纹钢制管法兰
66 | GB/T 9115-2010 | 对焊钢制管法兰
67 | GB/T 9116-2010 | 带颈平焊钢制管法兰
68 | GB/T 9117-2010 | 带颈承插焊钢制管法兰
69 | GB/T 9118-2010 | 对焊环带颈松套钢制管法兰
70 | GB/T 9119-2010 | 板式平焊钢制管法兰
71 | GB/T 9120-2010 | 对焊环板式松套钢制管法兰
72 | GB/T 9121-2010 | 平焊板式松套钢制管法兰
73 | GB/T 9122-2010 | 翻边环板式松套钢制管法兰
74 | GB/T 9123-2010 | 钢制管法兰盖
75 | GB/T 9124-2010 | 钢制管法兰 技术条件
76 | GB/T 9948-2013 | 石油裂化用无缝钢管
77 | HG 20652-1998 | 塔器设计技术规定
78 | HG 21505-1992 | 组合式视镜
79 | HG/T 20553-2011 | 化工配管用无缝及焊接钢管尺寸选用系列
80 | HG/T 20569-2013 | 机械搅拌设备
81 | HG/T 20580-2020 | 钢制化工容器设计基础规范
82 | HG/T 20581-2020 | 钢制化工容器材料选用规范
83 | HG/T 20582-2020 | 钢制化工容器强度计算规范
84 | HG/T 20583-2020 | 钢制化工容器结构设计规范
85 | HG/T 20584-2020 | 钢制化工容器制造技术规范
86 | HG/T 20585-2020 | 钢制低温压力容器技术规范
87 | HG/T 20592-2009 | 钢制管法兰（PN系列）
88 | HG/T 20606-2009 | 钢制管法兰用非金属平垫片（PN系列）
89 | HG/T 20607-2009 | 钢制管法兰用聚四氟乙烯包覆垫片（PN系列）
90 | HG/T 20609-2009 | 钢制管法兰用金属包覆垫片（PN系列）
91 | HG/T 20610-2009 | 钢制管法兰用缠绕式垫片（PN系列）
92 | HG/T 20611-2009 | 钢制管法兰用具有覆盖层的齿形组合垫片（PN系列）
93 | HG/T 20612-2009 | 钢制管法兰用金属环形垫（PN系列）
94 | HG/T 20613-2009 | 钢制管法兰用紧固件（PN系列）
95 | HG/T 20614-2009 | 钢制管法兰、垫片、紧固件选配规定（PN系列）
96 | HG/T 20615-2009 | 钢制管法兰（Class系列）
97 | HG/T 20623-2009 | 大直径钢制管法兰（Class系列）
98 | HG/T 20627-2009 | 钢制管法兰用非金属平垫片（Class系列）
99 | HG/T 20628-2009 | 钢制管法兰用聚四氟乙烯包覆垫片（Class系列）
100 | HG/T 20630-2009 | 钢制管法兰用金属包覆垫片（Class系列）
101 | HG/T 20631-2009 | 钢制管法兰用缠绕式垫片（Class系列）
102 | HG/T 20632-2009 | 钢制管法兰用具有覆盖层的齿形组合垫片（Class系列）
103 | HG/T 20633-2009 | 钢制管法兰用金属环形垫（Class系列）
104 | HG/T 20635-2009 | 钢制管法兰、垫片、紧固件选配规定（Class系列）
105 | HG/T 20660-2017 | 压力容器中化学介质毒性危害和爆炸危险程度分类
106 | HG/T 20677-2013 | 橡胶衬里化工设备设计规范
107 | HG/T 20678-2000 | 衬里钢壳设计技术规定
108 | HG/T 20696-1999 | 玻璃钢化工设备设计规定
109 | HG/T 21514-2014 | 钢制人孔和手孔的类型与技术条件
110 | HG/T 21515-2014 | 常压人孔
111 | HG/T 21516-2014 | 回转盖板式平焊法兰人孔
112 | HG/T 21517-2014 | 回转盖带颈平焊法兰人孔
113 | HG/T 21518-2014 | 回转盖带颈对焊法兰人孔
114 | HG/T 21519-2014 | 垂直吊盖板式平焊法兰人孔
115 | HG/T 21520-2014 | 垂直吊盖带颈平焊法兰人孔
116 | HG/T 21521-2014 | 垂直吊盖带颈对焊法兰人孔
117 | HG/T 21522-2014 | 水平吊盖板式平焊法兰人孔
118 | HG/T 21523-2014 | 水平吊盖带颈平焊法兰人孔
119 | HG/T 21524-2014 | 水平吊盖带颈对焊法兰人孔
120 | HG/T 21525-2014 | 常压旋柄快开人孔
121 | HG/T 21526-2014 | 椭圆形回转盖快开人孔
122 | HG/T 21527-2014 | 回转拱盖快开人孔
123 | HG/T 21528-2014 | 常压手孔
124 | HG/T 21529-2014 | 板式平焊法兰手孔
125 | HG/T 21530-2014 | 带颈平焊法兰手孔
126 | HG/T 21531-2014 | 带颈对焊法兰手孔
127 | HG/T 21532-2014 | 回转盖带颈对焊法兰手孔
128 | HG/T 21533-2014 | 常压快开手孔
129 | HG/T 21534-2014 | 旋柄快开手孔
130 | HG/T 21535-2014 | 回转盖快开手孔
131 | HG/T 21543-2009 | 圆形塔平台通用图
132 | HG/T 21559.1-2013 | 不锈钢网孔板波纹填料工程技术规范
133 | HG/T 21559.2-2005 | 不锈钢孔板波纹填料
134 | HG/T 21559.3-2005 | 不锈钢丝网波纹填料
135 | HG/T 21574-2008 | 化工设备吊耳及工程技术要求
136 | HG/T 21575-1994 | 带灯视镜
137 | HG/T 21594-2014 | 衬不锈钢人、手孔分类与技术条件
138 | HG/T 21596-2014 | 回转盖衬不锈钢人孔
139 | HG/T 21597-2014 | 回转拱盖快开衬不锈钢人孔
140 | HG/T 21598-2014 | 水平吊盖衬不锈钢人孔
141 | HG/T 21599-2014 | 垂直吊盖衬不锈钢人孔
142 | HG/T 21600-2014 | 椭圆快开衬不锈钢人孔
143 | HG/T 21602-2014 | 平盖衬不锈钢手孔
144 | HG/T 21603-2014 | 回转盖快开衬不锈钢手孔
145 | HG/T 21604-2014 | 旋柄快开衬不锈钢手孔
146 | HG/T 21639-2005 | 塔顶吊柱
147 | HG/T20634-2009 | 钢制管法兰用紧固件（Class系列）
148 | JB 4732-1995 | 钢制压力容器—分析设计标准(2005确认版)
149 | JB/T 4711-2003 | 压力容器涂敷与运输包装
150 | JB/T 4734-2002 | 铝制焊接容器
151 | JB/T 4736-2002 | 补强圈
152 | JB/T 4745-2002 | 钛制焊接容器
153 | JB/T 4755-2006 | 铜制压力容器
154 | JB/T 4756-2006 | 镍及镍合金制压力容器
155 | NB/T 47001-2009 | 钢制液化石油气卧式储罐型式与基本参数
156 | NB/T 47002.1-2009 | 压力容器用爆炸焊接复合板 第1部分：不锈钢-钢复合板
157 | NB/T 47002.2-2009 | 压力容器用爆炸焊接复合板 第2部分：镍-钢复合板
158 | NB/T 47002.3-2009 | 压力容器用爆炸焊接复合板 第3部分：钛-钢复合板
159 | NB/T 47002.4-2009 | 压力容器用爆炸焊接复合板 第4部分：铜-钢复合板
160 | NB/T 47003.1-2009 | 钢制焊接常压容器
161 | NB/T 47003.2-2009 | 固体料仓
162 | NB/T 47008-2017 | 承压设备用碳素钢和合金钢锻件
163 | NB/T 47009-2017 | 低温承压设备用低合金钢锻件
164 | NB/T 47010-2017 | 承压设备用不锈钢和耐热钢锻件
165 | NB/T 47011-2010 | 锆制压力容器
166 | NB/T 47013.10-2015 | 承压设备无损检测 第10部分：衍射时差法超声检测
167 | NB/T 47013.11-2015 | 承压设备无损检测 第11部分：X射线数字成像检测
168 | NB/T 47013.1-2015 | 承压设备无损检测 第1部分:通用要求
169 | NB/T 47013.12-2015 | 承压设备无损检测 第12部分：漏磁检测
170 | NB/T 47013.13-2015 | 承压设备无损检测 第13部分：脉冲涡流检测
171 | NB/T 47013.14-2015 | 承压设备无损检测 第14部分：X射线计算机辅助成像检测
172 | NB/T 47013.2-2015 | 承压设备无损检测 第2部分:射线检测
173 | NB/T 47013.3-2015 | 承压设备无损检测 第3部分:超声检测
174 | NB/T 47013.4-2015 | 承压设备无损检测 第4部分:磁粉检测
175 | NB/T 47013.5-2015 | 承压设备无损检测 第5部分:渗透检测
176 | NB/T 47013.6-2015 | 承压设备无损检测 第6部分:涡流检测
177 | NB/T 47013.7-2012 | 承压设备无损检测 第7部分：目视检测
178 | NB/T 47013.8-2012 | 承压设备无损检测 第8部分：泄漏检测
179 | NB/T 47013.9-2012 | 承压设备无损检测 第9部分：声发射检测
180 | NB/T 47014-2011 | 压力容器焊接工艺评定
181 | NB/T 47015-2011 | 压力容器焊接规程
182 | NB/T 47016-2011 | 承压设备产品焊接试件的力学性能检验
183 | NB/T 47017-2011 | 压力容器视镜
184 | NB/T 47018.1-2017 | 承压设备用焊接材料订货技术条件第1部分：采购通则
185 | NB/T 47018.2-2017 | 承压设备用焊接材料订货技术条件第2部分：钢焊条
186 | NB/T 47018.3-2017 | 承压设备用焊接材料订货技术条件第3部分：气体保护电弧焊钢焊丝和填充丝
187 | NB/T 47018.4-2017 | 承压设备用焊接材料订货技术条件第4部分：埋弧焊钢焊丝和焊剂
188 | NB/T 47018.5-2017 | 承压设备用焊接材料订货技术条件第5部分：堆焊用不锈钢焊带和焊剂
189 | NB/T 47018.6-2017 | 承压设备用焊接材料订货技术条件第6部分：铝及铝合金焊丝和填充丝
190 | NB/T 47018.7-2017 | 承压设备用焊接材料订货技术条件第7部分：钛及钛合金焊丝和填充丝
191 | NB/T 47019.1-2011 | 锅炉、热交换器用管定货技术条件 第1部分：通则
192 | NB/T 47019.2-2011 | 锅炉、热交换器用管定货技术条件 第2部分：规定室温性能的非合金钢和合金钢
193 | NB/T 47019.3-2011 | 锅炉、热交换器用管定货技术条件 第3部分：规定高温性能的非合金钢和合金钢
194 | NB/T 47019.4-2011 | 锅炉、热交换器用管定货技术条件 第4部分：低温用低合金钢
195 | NB/T 47019.5-2011 | 锅炉、热交换器用管定货技术条件 第5部分：不锈钢
196 | NB/T 47019.6-2011 | 锅炉、热交换器用管定货技术条件 第6部分：铁素体/奥氏体型双相不锈钢
197 | NB/T 47019.7-2011 | 锅炉、热交换器用管定货技术条件 第7部分：有色金属 铜和铜合金
198 | NB/T 47019.8-2011 | 锅炉、热交换器用管定货技术条件 第8部分：有色金属 钛和钛合金
199 | NB/T 47020-2012 | 压力容器法兰分类与技术条件
200 | NB/T 47021-2012 | 甲型平焊法兰
201 | NB/T 47022-2012 | 乙型平焊法兰
202 | NB/T 47023-2012 | 长颈对焊法兰
203 | NB/T 47024-2012 | 非金属软垫片
204 | NB/T 47025-2012 | 缠绕垫片
205 | NB/T 47026-2012 | 金属包垫片
206 | NB/T 47027-2012 | 压力容器法兰用紧固件
207 | NB/T 47028-2012 | 压力容器用镍及镍合金锻件
208 | NB/T 47029-2012 | 压力容器用铝及铝合金锻件
209 | NB/T 47041-2014 | 塔式容器
210 | NB/T 47042-2014 | 卧式容器
211 | NB/T 47065.1-2018 | 容器支座 第1部分：鞍式支座
212 | NB/T 47065.2-2018 | 容器支座 第2部分：腿式支座
213 | NB/T 47065.3-2018 | 容器支座 第3部分：耳式支座
214 | NB/T 47065.4-2018 | 容器支座 第4部分：支承式支座
215 | NB/T 47065.5-2018 | 容器支座 第5部分：刚性环支撑
216 | SH 3078-1996 | 立式圆筒形钢制和铝制料仓设计规范
217 | SH/T 3030-2009 | 石油化工塔型设备基础设计规范
218 | SH/T 3074-2007 | 石油化工钢制压力容器
219 | SH/T 3075-2009 | 石油化工钢制压力容器材料选用规范
220 | SH/T 3088-2012 | 石油化工塔盘设计规范
221 | SH/T 3098-2011 | 石油化工塔器设计规范
222 | SH/T 3167-2012 | 钢制焊接低压储罐
223 | SH/T 3408-2012 | 石油化工钢制对焊管件
224 | SH/T 3520-2015 | 石油化工铬钼焊接规范
225 | SH/T 3523-2009 | 石油化工铬镍不锈钢、铁镍合金和镍合金焊接规程
226 | SH/T 3524-2009 | 石油化工静设备现场组焊技术规程
227 | SH/T 3525-2015 | 石油化工低温钢焊接规程
228 | SH/T 3526-2015 | 石油化工异种钢焊接规程
229 | SH/T 3527-2009 | 石油化工不锈钢复合钢焊接规程
230 | SH/T 3537-2009 | 立式圆筒形低温储罐施工技术规程
231 | TSG 21-2016 | 固定式压力容器安全技术监察规程(含修改单)
232 | GB/T 2040-2017 | 铜及铜合金板材
234 | GB/T 17791-2017 | 空调与制冷设备用铜及铜合金无缝管
235 | GB/T 8890-2015 | 热交换器用铜合金无缝管
236 | GB/T 1527-2017 | 容器用铜及铜合金拉制无缝管
237 | GB/T 1528-1997 | 容器用铜及铜合金挤制无缝管
238 | GB/T 1176-2013 | 铸造铜及铜合金
239 | GB/T 4423-2020 | 铜及铜合金拉制棒
240 | GB/T 13808-1992 | 铜及铜合金挤制棒
242 | GB/T 3621-2007 | 钛及钛合金板材
243 | GB/T 14845-2007 | 板式换热器用钛板
244 | GB/T 3624-2010 | 钛及钛合金无缝管
245 | GB/T 3625-2007 | 换热器及冷凝器用钛及钛合金管
246 | GB/T 2965-2007 | 钛及钛合金棒材
247 | GB/T 16598-2013 | 钛及钛合金饼和环
248 | GB/T 6614-2014 | 钛及钛合金铸件
250 | NB/T 4706-2015 | 承压设备用镍及镍合金板
251 | NB/T 4747-2015 | 承压设备用镍及镍合金无缝管
252 | GB/T 15008-2008 | 耐蚀合金棒
253 | GB/T 15009-1994 | 耐蚀合金热轧板
254 | GB/T 4435-2010 | 镍及镍合金棒
255 | SH/T 3119-2016 | 石油化工钢制套管换热器技术规范

## 记事本
8 |  | 12
序号 | 介质特性 | 序号 | 容器类别
1 | 无 | 1 | --
2 | 易爆 | 2 | Ⅰ/D1
3 | 中度危害 | 3 | Ⅱ/D2
4 | 高度危害 | 4 | Ⅲ/A1
5 | 极度危害 | 5 | Ⅲ/A2
6 | 易爆、中度危害 | 6 | Ⅲ/A3
7 | 易爆、高度危害 | 7 | Ⅱ/A3
8 | 易爆、极度危害 | 8 | Ⅰ/A3
|  | 9 | Ⅱ/A1
|  | 10 | Ⅰ/SAD
|  | 11 | Ⅱ/SAD
|  | 12 | Ⅲ/SAD