## M_JSYQ
受压元件 | 材料标准 | 材料牌号 | 热处理状态 | 附加要求
设备类型 | 受压腔类型 | 腐蚀性质 | 介质特性 | 容器类别 | 基层材料 | 复层材料 | 技术要求调出条件
[7 empty] | T=设计温度 P=设计压力 D=直径 L=长度 C=壁厚 | 备注
常压容器,压力容器,换热器,塔器,夹套容器,大型储罐,球罐,疲劳容器, | 容器,壳程,管程,外夹套,外伴管,内伴管,内浮头,组合件 | 晶间腐蚀,氢腐蚀,湿H2S腐蚀,严重湿H2S腐蚀,NH3腐蚀 | 易燃,易爆,中度危害,高度危害,极度危害 | --,Ⅰ/D1,Ⅱ/D2,Ⅲ/A1,Ⅲ/A2,Ⅲ/A3,Ⅱ/A3,Ⅰ/A3,Ⅱ/A1,Ⅰ/SAD,Ⅱ/SAD,Ⅲ/SAD | 0，1
18 | 3
热处理状态 | 材料 | 调出条件
退火 | 19-21, 143-171
固溶 | 22-35, 56-91, 112-124
热轧 | 0,1 | C<=20
正火 | 0-2 | C>20
正火 | 2,52-54
正火+回火 | 3-8
正火+回火 | 9-13
淬火+回火 | 14
调质 | 15-18
热轧 | 36-38
正火 | 39，40
正火+回火 | 39-45
正火 | 46-49
正火+回火 | 50 | C<=30
淬火+回火 | 50 | C>31
正火+回火 | 51
正火+回火 | 92-94
淬火+回火 | 95-111

## JSYQ
| 23 | 8 |  | 1 | 2 | 3 | 4 | 5 | 6 | 7 | 8 | 9
| 序号 | 技术要求内容 | 选择条件 | 设备类型 | 受压腔类型 | 腐蚀性质 | 介质特性 | 容器类别 | 基层材料 | 复层材料 | 技术要求调出条件
[11 empty] | T=设计温度 P=设计压力 D=直径 L=长度 C=壁厚 | 备注
|  | px11用px12钢板应符GB/T 713-2014《锅炉和压力容器用钢板》的规定，热轧或控轧状态下使用。 |  | 常压容器,压力容器,换热器,塔器,夹套容器,大型储罐,球罐,疲劳容器, | 容器,壳程,管程,外夹套,外伴管,内伴管,内浮头,组合件 | 晶间腐蚀,氢腐蚀,湿H2S腐蚀,严重湿H2S腐蚀,NH3腐蚀 | 易燃,易爆,中度危害,高度危害,极度危害 | --,Ⅰ/D1,Ⅱ/D2,Ⅲ/A1,Ⅲ/A2,Ⅲ/A3,Ⅱ/A3,Ⅰ/A3,Ⅱ/A1,Ⅰ/SAD,Ⅱ/SAD,Ⅲ/SAD | 0，1
设备受压元件所用07MnMoVR板材应符合GB/T 19198-2011中的规定，并在调质状态下使用。板材应进行常温拉伸试验。板材及其焊接接头(包括焊缝金属与热影响区)应进行-20°C的V型缺口冲击试验，3个标准试样的冲击吸收能量平均值KV2＞=80J，其中允许1个试样的冲击吸收能量值小于80J，但不得小于56J。
材料要求
板材、锻件、管材 | 1 | 设备受压元件材料应符合TSG21-2016中境外牌号的使用规定，并按照TSG21-2016中2.1.2条进行复验，复验合格方可投料应用。 | 境外牌号材料；HG/T20581-2020,3.0.5条、TSG21-2016中2.1.2条
板材、焊接接头及热影响区 | 2 | 设备受压元件用材料、焊接接头及其热影响区应进行-X℃的夏比（V型缺口）低温冲击试验。材料的冲击试验合格指标符合相应的材料标准；焊接接头及其热影响区的冲击试验合格指标同母材。 | X选项为-20/-30/-40/-50/-70℃。GB150.2表4中协议内容的需提出冲击。板材、锻件、管材应符合GB/TXX中的规定全部取消。
板材 | 3 | 设备受压元件用钢板应由设备制造单位按照HG/T20585-2020中6.2.2条复验钢材的低温冲击韧性，合格指标符合相应的材料标准。 | 低温压力容器（HG/T205805第6.2.2条）
板材、焊接接头及热影响区 | 4 | 本设备为临氢工况，设备受压元件用材料、焊接接头及其热影响区应进行-X℃的夏比（V型缺口）低温冲击试验。材料的冲击试验合格指标详见相应的材料标准；焊接接头及其热影响区的冲击试验合格指标同母材。 | 适用于15CrMoR(H)、14Cr1MoR(H)、12Cr2Mo1R(H)、12Cr2Mo1VR(H）材料的设备，X按GB/T35012-2018中表6选取。（GB/T35012-2018中表6/GB713-2014 6.8条） | [5 empty] | 138
材料 | 5 | 本设备为I类湿硫化氢腐蚀环境，设备的材料、制造及检验等应符合SH/T3193-2017中的相关规定。 | 湿硫化氢腐蚀环境
材料 | 6 | 本设备为II类湿硫化氢腐蚀环境，设备的材料、制造及检验等应符合SH/T3193-2017中的相关规定。 | 湿硫化氢腐蚀环境
材料 | 7 | 本设备按液氨应力腐蚀环境设计，设备的选材、加工制造等应符合HG/T20581-2020种6.8.5款的规定。 | 液氨应力腐蚀环境
壳体管材 | 8 | 设备壳体用钢管由设备制造单位按HG/T20581-2020中表5.3.9进行力学性能复验。 | 钢管做壳体的设备（HG/T20581-2020中表5.3.9）
板材 | 9 | 设备受压元件用钢板应逐张按NB/T47013.3-2015进行超声检测，UT-I为合格 | 合格级别符合GB150.2表3及修改单的要求。
复合板 | 10 | 复合钢板基层用板材应逐张按NB/T47013.3-2015进行超声检测，UT-I级合格。复合板覆层层材料不允许拼接。复合板超声检测的结合状态合格级别I级。 | 复合板塔器及1.6MPa以上容器、真空、热成型封头、高压等，（HG/T20581-2020中5.2.1）。
板材 | 11 | 设备受压元件用钢板需增加一组1/2厚度处取样的冲击试验，冲击试验能量值与本材料的力学性能指标相同。 | 适合于大于36mm调质、大于80mm正火、正火+回火的钢板。（GB/T150.2 第4.1.6）
板材 | 12 | 设备受压元件用每张热处理钢板需进行拉伸和V型缺口冲击试验，合格指标与本材料的力学性能指标相同。 | 调质、多层内容、＞60mm；内筒钢板。（GB/T150.2 第4.1.6）
板材 | 13 | 设备受压元件用钢板需进行高温拉伸试验，在试验温度为x℃下的高温力学性能符合本材料的标准规定。 | 大于20mm的高温工况.详见GB713中6.4.2条。GB150.2中4.1.10(需增加15CrMoR(H)、14Cr1MoR(H)、12Cr2Mo1R(H)).
板材 | 14 | 设备受压元件用钢板需按GB/T6803-2008进行落锤试验，采用P-2型试样，无塑性转变温度不得低于所选材料的使用温度下限温度减10℃。 | 抗拉强度大于540MPa,低温钢板（≤-40℃）（GB/T150.2 第4.1.7）（GB713-2014 6.4.4）
板材 | 15 | 设备受压元件所用Cr-Mo钢板应符合HG/T20581-2020中5.1.5条的相关规定。 | 设计温度≤440℃。（HG/T20581-2020中5.1.5） | [5 empty] | 5 |  | 440<T and T<=620 | -20
板材 | 16 | 设备受压元件所用Cr-Mo钢板应符合HG/T20581-2020中5.1.6条的相关规定。 | 设计温度620℃≤T≤440℃。（HG/T20581-2020中5.1.6） | [5 empty] | 6 |  | 440<T and T<=620 | -70
板材 | 17 | 本设备为临氢工况，设备受压元件用板材应按GB/T35012-2018中附录B进行步冷试验。 | 12Cr2Mo1R(H)、12Cr2Mo1VR(H）（GB/T35012-2018中6.8条）
管材 | 18 | 设备材料用钢管应逐根全长按GB/T 5777-2019进行超声波探伤，冷轧（拔）钢管对比试样的人工缺陷级别不得低于U2级，热轧（挤压）钢管对比试样的人工缺陷级别不得低于U2.5级 | 采用GB6479管材，设计压力≥10MPa；（HG/T20581-2020 5.3.7）
管材 | 19 | 设备材料用钢管应逐根全长按GB/T 5777-2019进行超声波探伤，冷轧（拔）钢管对比试样的人工缺陷级别不得低于U2级. | 采用GB6479管材，高压、应力腐蚀、CrMo换热器用换热管（HG/T20581-2020 5.3.7,热轧和挤压管不用）
管材 | 20 | 设备受压元件用管材应符合GB/T9948-2013及附录B中的相关规定。（GB6479-2013未规定H2S腐蚀环境，GB647用于H2S腐蚀环境归属于序号5/6条）。 | 湿硫化氢腐蚀环境，GB9948-2013 第6.12条
锻件 | 21 | 设备制造单位需按相应的锻件标准进行力学性能复验，复验合格方可投料应用。 | III类压力容器的VI锻件
焊接材料 | 22 | 设备焊接材料采用低氢型焊条，每批焊条按照GB/T 3965-2012中水银法进行扩散氢含量复验，扩散氢含量≤7ml/100g合格。 | 低温压力容器。II/III类压力容器、球罐、分析设计
紧固件 | 23 | 设备所用紧固件棒材的化学成分(熔炼分析)及冲击试验应符合GB/T150.2-2011中第7章中的相关规定，冲击吸收能量满足表14中的要求。 | 30CrMoA、35CrMoA、40CrNiMoA螺柱，GB150.2-2011中7.1.4条
紧固件 | 24 | 螺柱应逐根按NB/T 47013.4-2015进行磁粉检测,MT-Ⅰ级为合格. | M36以上30CrMoA、35CrMoA、40CrNiMoA紧固件
紧固件 | 25 | 螺柱应逐根按NB/T 47013.5-2015进行渗透检测,PT-Ⅰ级为合格. | M36以上不锈钢、镍基紧固件
| 79 | 设备受压元件所用S22053双相不锈钢的耐点蚀当量数(PRE)不应低于35，同时应按照ASTM A923-2014 C法进行三氯化铁腐蚀试验，试验温度不低于40°C，腐蚀速率不应超过10mdd。 |  |  | 容器,塔器,壳程,储罐,料仓,管程,夹套,管板,U型管,换热管,球罐 |  |  |  | 24,77,123 |  |  | -30
| 95 | 设备受压元件所用08Ni3D锻件应进行设计温度下的拉伸试验，其各项力学性能指标应满足NB/T 47009-2017中材料常温下的规定。 |  |  | 容器,塔器,壳程,储罐,料仓,管程,夹套,管板，球罐 |  |  |  | 110 |  | 100>=T and T>20
| 114 | 设备受压元件所用双相不锈钢的耐点蚀当量数(PRE)不应低于29，铁素体相的比例控制在40%~60%，其焊接接头的铁素体相的比例应控制在35%~65%。 |  |  | 容器,塔器,壳程,储罐,料仓,管程,夹套,管板，U型管,换热管,球罐 |  |  |  | 22,23,24,75-78,89-91,121,123
| 115 | 设备受压元件所用双相不锈钢的耐点蚀当量数(PRE)不应低于26，铁素体相的比例控制在40%~60%，其焊接接头的铁素体相的比例应控制在35%~65%。 |  |  | 容器,塔器,壳程,储罐,料仓,管程,夹套,管板，U型管,换热管,球罐 |  |  |  | 22,23,24,75-78,89-91,121,123
| 116 | 设备受压元件所用双相不锈钢的耐点蚀当量数(PRE)不应低于35，铁素体相的比例控制在40%~60%，其焊接接头的铁素体相的比例应控制在35%~65%。 |  |  | 容器,塔器,壳程,储罐,料仓,管程,夹套,管板，U型管,换热管,球罐 |  |  |  | 24，77，123
| 117 | 设备受压元件所用双相不锈钢的耐点蚀当量数(PRE)不应低于31，铁素体相的比例控制在40%~60%，其焊接接头的铁素体相的比例应控制在35%~65%。 |  |  | 容器,塔器,壳程,储罐,料仓,管程,夹套,管板，U型管,换热管,球罐 |  |  |  | 23，76，122
| 118 | 设备受压元件所用双相不锈钢的耐点蚀当量数(PRE)不应低于40，铁素体相的比例控制在40%~60%，其焊接接头的铁素体相的比例应控制在35%~65%。 |  |  | 容器,塔器,壳程,储罐,料仓,管程,夹套,管板，U型管,换热管,球罐 |  |  |  | S25073
| 119 | 设备制造过程中的焊前预热、层间温度、层间表面检测、消氢处理及相应的检测，由设备制造厂焊接工艺确定。所有焊接工艺规程均需焊接工艺评定。 | Cr-Mo刚制压力容器 |  | 容器,塔器,壳程,储罐,料仓,管程,夹套,管板，U型管,换热管,球罐 |  |  |  | 0-18
| 120 | 设备的焊缝表面不得有咬边。对接接头应磨平焊缝余高。受压元件角形焊缝应圆滑过渡，过渡圆角≥8mm。内齐平接管内径边角处应倒圆R5~10。 | 低温、疲劳容器 |  | 容器,塔器,壳程,储罐,料仓,管程,夹套,管板，U型管,换热管,球罐 |  |  |  | 0-18
本设备需按GB/T 150.4-2011中第9条的规定制备产品焊接试件,焊接试样的检验与评定按NB/T 47016-2011的要求进行，合格指标同母材。
液位计管口及其本设备的尺寸公差应满足HG/T20584-2011《钢制化工容器制造技术要求》的规定。

## 说明
参数 | 参数说明 | 获取方式
px01 | 设计温度1 | 用户界面获取
px02 | 设计压力1 | 用户界面获取
px03 | 备用 |  | 拟增加选项
px04 | 备用 |  | ▢晶间腐蚀 ▢氢腐蚀 ▢湿H2S ▢NH3
px05 | 介质特性 | 用户界面获取 | ▢易爆 ▢中度危害 ▢高度危害 ▢极度危害
px06 | 设计温度2 | 用户界面获取 | ▢Ⅰ ▢Ⅱ ▢Ⅲ ▢D1 ▢D2 ▢A1 ▢A2 ▢A3 ▢SAD
px07 | 设计压力2 | 用户界面获取
px08 | 设备直径 | 用户界面获取
px09 | 设备长度，球罐支柱长度 | 用户界面获取
px10 | 设备壁厚 | 用户界面获取
px11 | 压力腔名称 | 用户界面获取
px12 | 基层材料 | 自动获取
px13 | 复层材料 | 自动获取
px14 | 基材最低冲击温度 | 用户界面获取
px15 | 基材标准冲击温度 | 用户界面获取
px16 | 基材标准冲击功kV2 | 用户界面获取
px17 | 基材最低冲击功 | =px16*0.7
px18 | 塔器直线度 | =px09*0.001（L≤30m） =px09*0.5/1000+15（L>30m）
px19 | 备用
px20 | 塔体垂直度 | =px10*0.001(但不能大于30mm)
px21 | 填料塔支撑栅平整度 | =px08*0.002(但不能大于4mm)
px22 | 球罐支柱直线度公差 | =px03*0.001(但不能大于10mm)
| 受压腔类型: | 容器,塔器,壳程,储罐,料仓,管程,夹套,管板,U型管,换热管,球罐
| 介质特性: | 无,易爆,中度危害,高度危害,极度危害
| 可使用的逻辑运算： | < 小于
<= 小于或等于
> 大于
>= 大于或等于
== 等于
!= 不等于
and 布尔"与"
or 布尔"或"
not 布尔"非"
() 括号，改变逻辑运算的优先级

## 输入界面
按钮 1